## Лист2
ТОО "Казцинк"
Усть-Каменогорский Металлургический комплекс. 01
Цинковый завод. 01-11
Обжиговый цех
г. Усть-Каменогорск
Мастер смены
Обжигового цеха
01-11/01/03-03
Технологический журнал
Процесса производства огарка
Начато: | 01.04.2018г.
Окончено:
На | 100 листах
Хранить 1год

## 01.04.18
РАПОРТ | от<<01>>апреля 2018г. |  | Смена №3 | Мастер смены |  | Жумагазы Е.Р.
ПЕЧНОЙ УЧАСТОК
| Расход воздуха м3 /час | Упругость дутья кгс/м2 | Расход кислорода |  | Температура |  | V | Давление под сводом кгс/м2 | УИО |  | Дымососы
№ Печи |  |  | м3 /час | % | в слое | под сводом
2 | 21000 | 3900 | 3900 | 34 | 980 | 517 | 40 | -10 | Pб | 11
Ф/К | 1600 | 3100 | [6 empty] | Qп | 20
А/Х | 5000 | 1300
5 | 27500 | 2500 | 3900 | 31 | 980 | 422 | 39 | -10 | Pб | 11
Ф/К | 1800 | 2300 | [6 empty] | Qп | 24
А/Х | 3800 | 1400 | [6 empty] | Pт
УДЕЛЬНАЯ ПРОИЗВОДИТЕЛЬНОСТЬ ПЕЧЕЙ
КС № тм2 /сут |  |  |  | КС № тм2 /сут |  |  |  | КС № тм2 /сут
УЧАСТОК КЛАССИФИКАЦИИ ОГАРКА
|  |  | Наличие огарка в бункерах |  |  |  | 1251
ГМЦ,м |  |  | Участка классификации,м |  |  |  |  | Накопители (силоса),м |  |  | Эксплуатация оборудования
+26
4 | п | 2.5 | 3 | 1 | 4 | 1 | 1 | 5 | 2.5 | 5 | Элеваторы
1 | 0.5 | 3.5 | 5 | полн | 6 | 6 | 2 | 12 | 10 | 10 | Мельницы
всего |  | 7.5 | 7 | пуст |  | 801 | 3 | 16 | 16 | 16 | А/сепараторы
УЧАСТОК ЭЛЕКТРОФИЛЬТРОВ
Электрофильтр |  | Температура |  | Вольтамперная характеристика |  |  | Концентрация SO2 | Запыленность газа по системам |  |  | Откачка пыли с бункеров по факту |  | Вакуум насос
|  | Вход | Выход
[8 empty] | 1 | 2 | 3 |  |  | 1 | 2
ГК - 30 М | 1 секция
| 2 секция |  | 332
ГК - 30 Г | 1 секция
| 2 секция | 304 | 286
ГК - 60 | 1 секция
| 2 секция | 216 | 254
СКЛАД КОНЦЕНТРАТОВ
Загрузка концентратов(показания весоизмерителя) |  |  | Подход вагонов |  |  | Шихта
|  | Разгружено п/вагонов |  |  |  | 3згок+2а/т+70т жез/сут
за смену | за сутки | за смену | за сутки | на станции | в отгрузке
210695 | 210366 | 8п/в | 14а/т | 1марг 3згок | 0 | дробилка
210336 | 209260 |  | 2згок+6 с 14 |  |  | №1
329 | 1076 |  | 22п/в |  |  | Влага:%
УЧАСТОК ВОЗДУХОДУВНЫХ МАШИН
Концентрации О2 в помещении |  | Время пуска и остановки воздушных машин |  | В работе воздуходувных машин
20.8% |  |  |  | 1,2,4
ОГРАЖДЕНИЕ
Результат осмотра | Подпись лица производившегосы осмотр | Запись лица, ответственного за исправное состояние |  | Подпись лица производившего осмотра
|  | срок устранения неисправности | отметка устранении неисправности
Замечаний нет
Время | Разряжение на коллекторе чистого газа | Концентрация SO2 |  |  | Ситовой анализ смеси огарка с ленты | Соответствие ТИ | Подпись
|  | 1 | 3 | ср.
0 00 | -10 |  |  | 8.7
1 00 | -10 |  |  | 8.7
2 00 | -10 |  |  | 8.6
3 00 | -10 |  |  | 8.7
4 00 | -10 |  |  | 8.6
5 00 | -10 |  |  | 8.7
6 00 | -10 |  |  | 8.6
7 00 | -10 |  |  | 8.7
Среднее значение |  |  |  |  | ОТК:3,3
Время | Место отбора пробы | Ss в огарке | S общая | Соответствие ТИ | Подпись |  | Мероприятия по НМУ
| Ss | 0.27 | 0.54
КОРРЕКТИРУЮЩИЕ ДЕЙСТВИЯ
Время | Характер несоответствия ТИ | Корректирующие действия
Отметка о состоянии <<кипящего>> слоя печей <<КС>>
Циклоны чистые, накопление материала нет.
САМООХРАНА
Время обхода объекта |  | Замечание |  | Отметка об устранении |  | Подпись
0:00 |  | нет
3:00 |  | нет
6:00 |  | нет
Материально-Технические ценности приняты на самоохрану:
ЗАМЕЧАНИЯ ПО РАБОТЕ ОБОРУДОВАНИЯ
Мехоборудование
Аспирация и вентиляция |  | ФРИК-455
КИПиА |  | КС-2,5 на авт. (1,2,3,4,5,6,7)
Электрооборудование
Дополнительные замечания
РАПОРТ | от<<01>>апреля 2018г. |  | Смена №1 | Мастер смены |  | Иконников В.А
ПЕЧНОЙ УЧАСТОК
| Расход воздуха м3 /час | Упругость дутья кгс/м2 | Расход кислорода |  | Температура |  | V | Давление под сводом кгс/м2 | УИО |  | Дымососы
№ Печи |  |  | м3 /час | % | в слое | под сводом
2 | 21100 | 3300 | 4100 | 35 | 980 | 519 | 44 | -10 | Pб | 10.6 | прав
Ф/К | 1600 | 3200 | [6 empty] | Qп | 20
А/Х | 5100 | 1260
5 | 26700 | 2530 | 4000 | 32 | 980 | 404 | 54 | -10 | Pб | 11.1 | прав
Ф/К | 1840 | 2350 | [6 empty] | Qп | 24
А/Х | 3720 | 1450 | [6 empty] | Pт | 7.5
УДЕЛЬНАЯ ПРОИЗВОДИТЕЛЬНОСТЬ ПЕЧЕЙ
КС № тм2 /сут |  |  |  | КС № тм2 /сут |  |  |  | КС № тм2 /сут
УЧАСТОК КЛАССИФИКАЦИИ ОГАРКА
|  |  | Наличие огарка в бункерах |  |  |  | 1373
ГМЦ,м |  |  | Участка классификации,м |  |  |  |  | Накопители (силоса),м |  |  | Эксплуатация оборудования
+174 | [5 empty] | +26 |  |  |  | +122
4 | 0.5 | 2 | 3 | 1 | 4 | 1 | 1 | 5 | 2.5 | 5 | Элеваторы | 1-4
1 | пол | 4 | 5 | пол | 6 | 5 | 2 | 11 | 8.5 | 9 | Мельницы | 1,2,3
всего |  | 6.5 | 7 | пуст |  | 831 | 3 | 16 | 16 | 16 | А/сепараторы | 1,2,3
УЧАСТОК ЭЛЕКТРОФИЛЬТРОВ
Электрофильтр |  | Температура |  | Вольтамперная характеристика |  |  | Концентрация SO2 | Запыленность газа по системам |  |  | Откачка пыли с бункеров по факту |  | Вакуум насос
|  | Вход | Выход
[8 empty] | 1 | 2 | 3 |  |  | 1 | 2
ГК - 30 М | 1 секция
| 2 секция |  | 328 | 7/14 | 0/0 | 8/16 |  |  |  |  | откачено
ГК - 30 Г | 1 секция
| 2 секция | 305 | 284 | 4/8 | 10/20 | 5/10 |  |  |  |  | откачено
ГК - 60 | 1 секция
| 2 секция | 269 | 247 | 3/6 | 24/48 | 0/0 |  |  |  |  | откачено
СКЛАД КОНЦЕНТРАТОВ
Загрузка концентратов(показания весоизмерителя) |  |  | Подход вагонов |  |  | Шихта
|  | Разгружено п/вагонов |  |  |  | 3згок+2а/т+70т жез/сут
за смену | за сутки | за смену | за сутки | на станции | в отгрузке
211028 |  | 2а/т |  |  |  | дробилка
210695 | [5 empty] | №1
333 | [5 empty] | Влага:%9,7
УЧАСТОК ВОЗДУХОДУВНЫХ МАШИН
Концентрации О2 в помещении |  | Время пуска и остановки воздушных машин |  | В работе воздуходувных машин
20.8% |  |  |  | 1,2,4
ОГРАЖДЕНИЕ
Результат осмотра | Подпись лица производившегосы осмотр | Запись лица, ответственного за исправное состояние |  | Подпись лица производившего осмотра
|  | срок устранения неисправности | отметка устранении неисправности
Замечаний нет
Время | Разряжение на коллекторе чистого газа | Концентрация SO2 |  |  | Ситовой анализ смеси огарка с ленты | Соответствие ТИ | Подпись
|  | 1 | 3 | ср.
8 00 | -10 |  |  | 8.7 | 3.6 | соотв
9 00 | -10 |  |  | 8.8
10 00 | -10 |  |  | 8.7 | 3.6 | соотв
11 00 | -10 |  |  | 8.7
12 00 | -10 |  |  | 8.6 | 3.6 | соотв
13 00 | -10 |  |  | 8.7
14 00 | -10 |  |  | 8.8 | 3.6 | соотв
15 00 | -10 |  |  | 8.7
Среднее значение |  |  |  | 8.7 | 3.6 | соотв
Время | Место отбора пробы | Ss в огарке | S общая | Соответствие ТИ | Подпись |  | Мероприятия по НМУ
КОРРЕКТИРУЮЩИЕ ДЕЙСТВИЯ
Время | Характер несоответствия ТИ | Корректирующие действия
Отметка о состоянии <<кипящего>> слоя печей <<КС>>
Циклоны чистые, накопление материала нет.
САМООХРАНА
Время обхода объекта |  | Замечание |  | Отметка об устранении |  | Подпись
8:00 |  | нет
11:00 |  | нет
14:00 |  | нет
Материально-Технические ценности приняты на самоохрану:
ЗАМЕЧАНИЯ ПО РАБОТЕ ОБОРУДОВАНИЯ
Мехоборудование
Аспирация и вентиляция |  | ФРИК-455
КИПиА |  | КС-2,5 на авт. (1,2,3,4,5,6,7)
Электрооборудование
Дополнительные замечания
РАПОРТ | от<<01>>апреля 2018г. |  | Смена №2 | Мастер смены |  | Ибраев Д.М.
ПЕЧНОЙ УЧАСТОК
| Расход воздуха м3 /час | Упругость дутья кгс/м2 | Расход кислорода |  | Температура |  | V | Давление под сводом кгс/м2 | УИО |  | Дымососы
№ Печи |  |  | м3 /час | % | в слое | под сводом
2 | 21200 | 3300 | 4100 | 36 | 980 | 530 | 40 | -10 | Pб | 11.5 | прав
Ф/К | 1670 | 3140 | [6 empty] | Qп | 20
А/Х | 5100 | 1270
5 | 27900 | 2500 | 4100 | 32 | 980 | 382 | 50 | -10 | Pб | 11.4 | прав
Ф/К | 1900 | 2310 | [6 empty] | Qп | 24
А/Х | 3530 | 1350 | [6 empty] | Pт
УДЕЛЬНАЯ ПРОИЗВОДИТЕЛЬНОСТЬ ПЕЧЕЙ
КС № тм2 /сут |  |  |  | КС № тм2 /сут |  |  |  | КС № тм2 /сут
УЧАСТОК КЛАССИФИКАЦИИ ОГАРКА
|  |  | Наличие огарка в бункерах |  |  |  | 1373
ГМЦ,м |  |  | Участка классификации,м |  |  |  |  | Накопители (силоса),м |  |  | Эксплуатация оборудования
|  | -95 |  | -95
4 | 0.5 | 2 | 3 | 1 | 4 | 1 | 1 | 5 | 2.5 | 5 | Элеваторы | 1,2,3,4
1 | 0.5 | 3.5 | 5 | полн | 6 | пуст | 2 | 11 | 8.5 | 9 | Мельницы | 1,2,3
всего |  | 6.5 | 7 | пуст |  | 735 | 3 | 16 | 16 | 16 | А/сепараторы | 1,2,3
УЧАСТОК ЭЛЕКТРОФИЛЬТРОВ
Электрофильтр |  | Температура |  | Вольтамперная характеристика |  |  | Концентрация SO2 | Запыленность газа по системам |  |  | Откачка пыли с бункеров по факту |  | Вакуум насос
|  | Вход | Выход
[8 empty] | 1 | 2 | 3 |  |  | 1 | 2
ГК - 30 М | 1 секция
| 2 секция | 116 | 284 | 7/14 | 0/0 | 8/16
ГК - 30 Г | 1 секция
| 2 секция | 290 | 271 | 4/8 | 10/20 | 5/10
ГК - 60 | 1 секция
| 2 секция | 259 | 246 | 3/6 | 45/90 | 9/18
СКЛАД КОНЦЕНТРАТОВ
Загрузка концентратов(показания весоизмерителя) |  | Подход вагонов |  |  |  | Шихта
|  | Разгружено п/вагонов |  |  |  | 3згок+2а/т+70т жез/сут
за смену | за сутки | за смену | за сутки | на станции | в отгрузке
211402 | 211402 | 1а/т+3згок |  |  |  | дробилка
211028 | 210336 | 2марг |  |  |  | №1
374 | 1066 |  |  |  |  | Влага:%9,7
УЧАСТОК ВОЗДУХОДУВНЫХ МАШИН
Концентрации О2 в помещении |  | Время пуска и остановки воздушных машин |  | В работе воздуходувных машин
20.8% |  |  |  | 1,2,4
ОГРАЖДЕНИЕ
Результат осмотра | Подпись лица производившегосы осмотр | Запись лица, ответственного за исправное состояние |  | Подпись лица производившего осмотра
|  | срок устранения неисправности | отметка устранении неисправности
Замечаний нет
Время | Разряжение на коллекторе чистого газа | Концентрация SO2 |  |  | Ситовой анализ смеси огарка с ленты | Соответствие ТИ | Подпись
|  | 1 | 3 | ср.
16 00 | -10 |  |  | 8.7
17 00 | -10 |  |  | 8.7
18 00 | -10 |  |  | 8.7
19 00 | -10 |  |  | 8.7
20 00 | -10 |  |  | 8.7
21 00 | -10 |  |  | 8.7
22 00 | -10 |  |  | 8.7
23 00 | -10 |  |  | 8.7
3,6 ОТК
Время | Место отбора пробы | Ss в огарке | S общая | Соответствие ТИ | Подпись |  | Мероприятия по НМУ
КОРРЕКТИРУЮЩИЕ ДЕЙСТВИЯ
Время | Характер несоответствия ТИ | Корректирующие действия
Отметка о состоянии <<кипящего>> слоя печей <<КС>>
САМООХРАНА
Время обхода объекта |  | Замечание |  | Отметка об устранении |  | Подпись
17:00 |  | нет
20:00 |  | нет
23:00 |  | нет
Материально-Технические ценности приняты на самоохрану:
ЗАМЕЧАНИЯ ПО РАБОТЕ ОБОРУДОВАНИЯ
Мехоборудование
Аспирация и вентиляция |  | ФРИК-455
КИПиА |  | КС-2,5 на авт. (1,2,3,4,5,6,7)
Электрооборудование
Дополнительные замечания

## 02.04.18
РАПОРТ | от<<02>>апреля 2018г. |  | Смена №3 | Мастер смены |  | Жумагазы Е.Р.
ПЕЧНОЙ УЧАСТОК
| Расход воздуха м3 /час | Упругость дутья кгс/м2 | Расход кислорода |  | Температура |  | V | Давление под сводом кгс/м2 | УИО |  | Дымососы
№ Печи |  |  | м3 /час | % | в слое | под сводом
2 | 21400 | 3400 | 4100 | 36 | 980 | 532 | 40 | -10 | Pб | 11
Ф/К | 1600 | 3200 | [6 empty] | Qп | 20
А/Х | 4700 | 1200
5 | 28000 | 2500 | 3900 | 31 | 980 | 383 | 54 | -10 | Pб | 11
Ф/К | 1900 | 2400 | [6 empty] | Qп | 24
А/Х | 3700 | 1400 | [6 empty] | Pт
УДЕЛЬНАЯ ПРОИЗВОДИТЕЛЬНОСТЬ ПЕЧЕЙ
КС № тм2 /сут |  |  |  | КС № тм2 /сут |  |  |  | КС № тм2 /сут
УЧАСТОК КЛАССИФИКАЦИИ ОГАРКА
|  |  | Наличие огарка в бункерах |  |  |  | 1251
ГМЦ,м |  |  | Участка классификации,м |  |  |  |  | Накопители (силоса),м |  |  | Эксплуатация оборудования
+79
4 | п | 2.5 | 3 | 1 | 4 | 1 | 1 | 5 | 2.5 | 5 | Элеваторы
1 | 0.5 | 3.5 | 5 | полн | 6 | уст | 2 | 11 | 10 | 10 | Мельницы
всего |  | 6.5 | 7 | пуст |  | 735 | 3 | 16 | 16 | 16 | А/сепараторы
УЧАСТОК ЭЛЕКТРОФИЛЬТРОВ
Электрофильтр |  | Температура |  | Вольтамперная характеристика |  |  | Концентрация SO2 | Запыленность газа по системам |  |  | Откачка пыли с бункеров по факту |  | Вакуум насос
|  | Вход | Выход
[8 empty] | 1 | 2 | 3 |  |  | 1 | 2
ГК - 30 М | 1 секция
| 2 секция | 115 | 300
ГК - 30 Г | 1 секция
| 2 секция | 289 | 270
ГК - 60 | 1 секция
| 2 секция | 209 | 256
СКЛАД КОНЦЕНТРАТОВ
Загрузка концентратов(показания весоизмерителя) |  |  | Подход вагонов |  |  | Шихта
|  | Разгружено п/вагонов |  |  |  | 3згок+2а/т+70т жез/сут
за смену | за сутки | за смену | за сутки | на станции | в отгрузке
211759 | 211402 | 3марг | 7а/т+7 | 5а/т | 15згок | дробилка
211402 | 210336 | 3згок | згок+10а/т=24п/в |  |  | №1
337 | 1066 |  |  |  |  | Влага:%9,7
УЧАСТОК ВОЗДУХОДУВНЫХ МАШИН
Концентрации О2 в помещении |  | Время пуска и остановки воздушных машин |  | В работе воздуходувных машин
20.8% |  |  |  | 1,2,4
ОГРАЖДЕНИЕ
Результат осмотра | Подпись лица производившегосы осмотр | Запись лица, ответственного за исправное состояние |  | Подпись лица производившего осмотра
|  | срок устранения неисправности | отметка устранении неисправности
Замечаний нет
Время | Разряжение на коллекторе чистого газа | Концентрация SO2 |  |  | Ситовой анализ смеси огарка с ленты | Соответствие ТИ | Подпись
|  | 1 | 3 | ср.
0 00 | -10 |  |  | 8.7 | 4 | не соотв
1 00 | -10 |  |  | 8.6
2 00 | -10 |  |  | 8.6 | 4.2 | не соотв
3 00 | -10 |  |  | 8.7
4 00 | -10 |  |  | 8.7 | 4 | не соотв
5 00 | -10 |  |  | 8.7
6 00 | -10 |  |  | 8.7
7 00 | -10 |  |  | 8.6
Среднее значение |  |  |  |  | ОТК:3,1
Время | Место отбора пробы | Ss в огарке | S общая | Соответствие ТИ | Подпись |  | Мероприятия по НМУ
| Ss | 0.3 | 2.46
КОРРЕКТИРУЮЩИЕ ДЕЙСТВИЯ
Время | Характер несоответствия ТИ | Корректирующие действия
Отметка о состоянии <<кипящего>> слоя печей <<КС>>
Циклоны чистые, накопление материала нет.
САМООХРАНА
Время обхода объекта |  | Замечание |  | Отметка об устранении |  | Подпись
0:00 |  | нет
3:00 |  | нет
6:00 |  | нет
Материально-Технические ценности приняты на самоохрану:
ЗАМЕЧАНИЯ ПО РАБОТЕ ОБОРУДОВАНИЯ
Мехоборудование
Аспирация и вентиляция |  | ФРИК-455
КИПиА |  | КС-2,5 на авт. (1,2,3,4,5,6,7)
Электрооборудование
Дополнительные замечания
РАПОРТ | от<<02>>апреля 2018г. |  | Смена №1 | Мастер смены |  | Иконников В.А
ПЕЧНОЙ УЧАСТОК
| Расход воздуха м3 /час | Упругость дутья кгс/м2 | Расход кислорода |  | Температура |  | V | Давление под сводом кгс/м2 | УИО |  | Дымососы
№ Печи |  |  | м3 /час | % | в слое | под сводом
2 | 21000 | 3350 | 4100 | 35 | 980 | 532 | 40 | -10 | Pб | 11.4 | лев
Ф/К | 1650 | 3200 | [6 empty] | Qп | 20
А/Х | 5200 | 1400
5 | 28000 | 2580 | 4000 | 32 | 980 | 370 | 49 | -10 | Pб | 10.6 | лев
Ф/К | 1890 | 2390 | [6 empty] | Qп | 25
А/Х | 3600 | 1450 | [6 empty] | Pт | 7.5
УДЕЛЬНАЯ ПРОИЗВОДИТЕЛЬНОСТЬ ПЕЧЕЙ
КС № тм2 /сут |  |  |  | КС № тм2 /сут |  |  |  | КС № тм2 /сут
УЧАСТОК КЛАССИФИКАЦИИ ОГАРКА
|  |  | Наличие огарка в бункерах |  |  |  | 1391
ГМЦ,м |  |  | Участка классификации,м |  |  |  |  | Накопители (силоса),м |  |  | Эксплуатация оборудования
+86 | [5 empty] | +69 |  |  |  | +17
4 | пол | 2.5 | 3 | 1 | 4 | 1 | 1 | 5 | 2.5 | 5 | Элеваторы | 1-4
1 | 0.5 | 3.5 | 5 | пол | 6 | 6 | 2 | 11 | 8 | 9 | Мельницы | 1,2,3
всего |  | 6.5 | 7 | пуст |  | 804 | 3 | 16 | 16 | 16 | А/сепараторы | 1,2,3
УЧАСТОК ЭЛЕКТРОФИЛЬТРОВ
Электрофильтр |  | Температура |  | Вольтамперная характеристика |  |  | Концентрация SO2 | Запыленность газа по системам |  |  | Откачка пыли с бункеров по факту |  | Вакуум насос
|  | Вход | Выход
[8 empty] | 1 | 2 | 3 |  |  | 1 | 2
ГК - 30 М | 1 секция
| 2 секция | 118 | 301 | 7/14 | 0/0 | 8/16 |  |  |  |  | откачено
ГК - 30 Г | 1 секция
| 2 секция | 301 | 278 | 4/8 | 10/20 | 5/10 |  |  |  |  | откачено
ГК - 60 | 1 секция
| 2 секция | 278 | 255 | [7 empty] | откачено
СКЛАД КОНЦЕНТРАТОВ
Загрузка концентратов(показания весоизмерителя) |  |  | Подход вагонов |  |  | Шихта
|  | Разгружено п/вагонов |  |  |  | 3згок+2а/т+70т жез/сут
за смену | за сутки | за смену | за сутки | на станции | в отгрузке
212092 |  | 8а/т |  |  |  | дробилка
211759 | [5 empty] | №1
333 | [5 empty] | Влага:%9,2
УЧАСТОК ВОЗДУХОДУВНЫХ МАШИН
Концентрации О2 в помещении |  | Время пуска и остановки воздушных машин |  | В работе воздуходувных машин
20.8% |  |  |  | 1,2,4
ОГРАЖДЕНИЕ
Результат осмотра | Подпись лица производившегосы осмотр | Запись лица, ответственного за исправное состояние |  | Подпись лица производившего осмотра
|  | срок устранения неисправности | отметка устранении неисправности
Замечаний нет
Время | Разряжение на коллекторе чистого газа | Концентрация SO2 |  |  | Ситовой анализ смеси огарка с ленты | Соответствие ТИ | Подпись
|  | 1 | 3 | ср.
8 00 | -10 |  |  | 8.7 | 3.6 | соотв
9 00 | -10 |  |  | 8.8
10 00 | -10 |  |  | 8.8 | 3.6 | соотв
11 00 | -10 |  |  | 8.7
12 00 | -10 |  |  | 8.6 | 3.6 | соотв
13 00 | -10 |  |  | 8.7
14 00 | -10 |  |  | 8.6 | 3.6 | соотв
15 00 | -10 |  |  | 8.7
Среднее значение |  |  |  | 8.7 | 3.6 | соотв
Время | Место отбора пробы | Ss в огарке | S общая | Соответствие ТИ | Подпись |  | Мероприятия по НМУ
КОРРЕКТИРУЮЩИЕ ДЕЙСТВИЯ
Время | Характер несоответствия ТИ | Корректирующие действия
Отметка о состоянии <<кипящего>> слоя печей <<КС>>
Циклоны чистые, накопление материала нет.
САМООХРАНА
Время обхода объекта |  | Замечание |  | Отметка об устранении |  | Подпись
8:00 |  | нет
11:00 |  | нет
14:00 |  | нет
Материально-Технические ценности приняты на самоохрану:
ЗАМЕЧАНИЯ ПО РАБОТЕ ОБОРУДОВАНИЯ
Мехоборудование
Аспирация и вентиляция |  | ФРИК-455
КИПиА |  | КС-2,5 на авт. (1,2,3,4,5,6,7)
Электрооборудование
Дополнительные замечания
РАПОРТ | от<<02>>апреля 2018г. |  | Смена №2 | Мастер смены |  | Шаймарданов
ПЕЧНОЙ УЧАСТОК
| Расход воздуха м3 /час | Упругость дутья кгс/м2 | Расход кислорода |  | Температура |  | V | Давление под сводом кгс/м2 | УИО |  | Дымососы
№ Печи |  |  | м3 /час | % | в слое | под сводом
2 | 21000 | 5350 | 4100 | 36 | 978 | 521 | 41 | -10 | Pб | 11 | лев
Ф/К | 1630 | 3200 | [6 empty] | Qп | 20
А/Х | 5200 | 1400
5 | 26600 | 2430 | 4100 | 32 | 980 | 373 | 42 | -10 | Pб | 10.8 | лев
Ф/К | 1870 | 2200 | [6 empty] | Qп | 24
А/Х | 3650 | 1600 | [6 empty] | Pт
УДЕЛЬНАЯ ПРОИЗВОДИТЕЛЬНОСТЬ ПЕЧЕЙ
КС № тм2 /сут |  |  |  | КС № тм2 /сут |  |  |  | КС № тм2 /сут
УЧАСТОК КЛАССИФИКАЦИИ ОГАРКА
|  |  | Наличие огарка в бункерах |  |  |  | 1391
ГМЦ,м |  |  | Участка классификации,м |  |  |  |  | Накопители (силоса),м |  |  | Эксплуатация оборудования
-25
4 | 1.5 | 2 | 3 | 1 | 4 | 1 | 1 | 5 | 2.5 | 5 | Элеваторы | 1-4
1 | 0.5 | 3.5 | 5 | полн | 6 | 6 | 2 | 11 | 8 | 9 | Мельницы | 1-3
всего |  | 7.5 | 7 | пуст |  | 804 | 3 | 16 | 16 | 16 | А/сепараторы | 1-3
УЧАСТОК ЭЛЕКТРОФИЛЬТРОВ
Электрофильтр |  | Температура |  | Вольтамперная характеристика |  |  | Концентрация SO2 | Запыленность газа по системам |  |  | Откачка пыли с бункеров по факту |  | Вакуум насос
|  | Вход | Выход
[8 empty] | 1 | 2 | 3 |  |  | 1 | 2
ГК - 30 М | 1 секция
| 2 секция | 301 | 116 | 7/14 | 0/0 | 8/16
ГК - 30 Г | 1 секция
| 2 секция | 306 | 284 | 4/8 | 10/20 | 5/10
ГК - 60 | 1 секция
| 2 секция | 271 | 249 | 21/42 | 45/90 | 9/18
СКЛАД КОНЦЕНТРАТОВ
Загрузка концентратов(показания весоизмерителя) |  | Подход вагонов |  |  |  | Шихта
|  | Разгружено п/вагонов |  |  |  | 3згок+2а/т+70т жез/сут
за смену | за сутки | за смену | за сутки | на станции | в отгрузке
212422 | 212422 | 4а/т |  |  |  | дробилка
212092 | 211402 |  |  |  |  | №1
330 | 1020 | 160а/т |  |  |  | Влага:%9,4
УЧАСТОК ВОЗДУХОДУВНЫХ МАШИН
Концентрации О2 в помещении |  | Время пуска и остановки воздушных машин |  | В работе воздуходувных машин
20.8% |  |  |  | 1,2,4
ОГРАЖДЕНИЕ
Результат осмотра | Подпись лица производившегосы осмотр | Запись лица, ответственного за исправное состояние |  | Подпись лица производившего осмотра
|  | срок устранения неисправности | отметка устранении неисправности
Замечаний нет
Время | Разряжение на коллекторе чистого газа | Концентрация SO2 |  |  | Ситовой анализ смеси огарка с ленты | Соответствие ТИ | Подпись
|  | 1 | 3 | ср.
16 00 | -10 |  |  | 8.7
17 00 | -10 |  |  | 8.7 | 3.6 | соотв
18 00 | -10 |  |  | 8.7
19 00 | -10 |  |  | 8.7 | 3.6 | соотв
20 00 | -10 |  |  | 8.7
21 00 | -10 |  |  | 8.7 | 3.6 | соотв
22 00 | -10 |  |  | 8.7
23 00 | -10 |  |  | 8.7 | 3.6 | соотв
Время | Место отбора пробы | Ss в огарке | S общая | Соответствие ТИ | Подпись |  | Мероприятия по НМУ
КОРРЕКТИРУЮЩИЕ ДЕЙСТВИЯ
Время | Характер несоответствия ТИ | Корректирующие действия
Отметка о состоянии <<кипящего>> слоя печей <<КС>>
САМООХРАНА
Время обхода объекта |  | Замечание |  | Отметка об устранении |  | Подпись
16:00 |  | нет
20:00 |  | нет
23:00 |  | нет
Материально-Технические ценности приняты на самоохрану:
ЗАМЕЧАНИЯ ПО РАБОТЕ ОБОРУДОВАНИЯ
Мехоборудование
Аспирация и вентиляция |  | ФРИК-455
КИПиА |  | КС-2,5 на авт. (1,2,3,4,5,6,7)
Электрооборудование
Дополнительные замечания

## 03.04.18
РАПОРТ | от<<03>>апреля 2018г. |  | Смена №3 | Мастер смены |  | Едильбаев Р.М
ПЕЧНОЙ УЧАСТОК
| Расход воздуха м3 /час | Упругость дутья кгс/м2 | Расход кислорода |  | Температура |  | V | Давление под сводом кгс/м2 | УИО |  | Дымососы
№ Печи |  |  | м3 /час | % | в слое | под сводом
2 | 21400 | 3200 | 4100 | 35 | 980 | 510 | 40 | -10 | Pб | 11.2 | лев
Ф/К | 1700 | 3000 | [6 empty] | Qп | 20
А/Х | 4400 | 1300
5 | 26800 | 2400 | 4000 | 31 | 980 | 404 | 50 | -10 | Pб | 10.8 | лев
Ф/К | 1770 | 2200 | [6 empty] | Qп | 24
А/Х | 3900 | 1550 | [6 empty] | Pт
УДЕЛЬНАЯ ПРОИЗВОДИТЕЛЬНОСТЬ ПЕЧЕЙ
КС № тм2 /сут |  |  |  | КС № тм2 /сут |  |  |  | КС № тм2 /сут
УЧАСТОК КЛАССИФИКАЦИИ ОГАРКА
|  |  | Наличие огарка в бункерах |  |  |  | 1394
ГМЦ,м |  |  | Участка классификации,м |  |  |  |  | Накопители (силоса),м |  |  | Эксплуатация оборудования
-12т/см
|  | +49т/сут | [7 empty] | -87т
4 | 1 | 3 | 3 | 1 | 4 | 1 | 1 | 5 | 2.5 | 5 | Элеваторы | 1-4
1 | 0.5 | 3.5 | 5 | полн | 6 | 6 | 2 | 11 | 8 | 9 | Мельницы | 1-3
всего |  | 8 | 7 | пуст |  | 804 | 3 | 16 | 16 | 16 | А/сепараторы | 1-3
УЧАСТОК ЭЛЕКТРОФИЛЬТРОВ
Электрофильтр |  | Температура |  | Вольтамперная характеристика |  |  | Концентрация SO2 | Запыленность газа по системам |  |  | Откачка пыли с бункеров по факту |  | Вакуум насос
|  | Вход | Выход
[8 empty] | 1 | 2 | 3 |  |  | 1 | 2
ГК - 30 М | 1 секция
| 2 секция | 120 | 298 | 7/14 | 0/0 | 8/16
ГК - 30 Г | 1 секция
| 2 секция | 297 | 278 | 4/8 | 10/20 | 5/10
ГК - 60 | 1 секция
| 2 секция | 273 | 249 | 21/42 | 45/90 | 9/18
СКЛАД КОНЦЕНТРАТОВ
Загрузка концентратов(показания весоизмерителя) |  |  | Подход вагонов |  |  | Шихта
|  | Разгружено п/вагонов |  |  |  | 3згок+2а/т+70т жез/сут
за смену | за сутки | за смену | за сутки | на станции | в отгрузке
212783 | 212422 | 6а/т+3згок | 3марг+3згок+10а/т=16п/в | 7згок 2згок арест | 15згок | дробилка
212422 | 211402 | 9п/в | 185а/т |  |  | №1
362 | 1020 |  |  |  |  | Влага:%
УЧАСТОК ВОЗДУХОДУВНЫХ МАШИН
Концентрации О2 в помещении |  | Время пуска и остановки воздушных машин |  | В работе воздуходувных машин
20.8% |  |  |  | 1,2,4
ОГРАЖДЕНИЕ
Результат осмотра | Подпись лица производившегосы осмотр | Запись лица, ответственного за исправное состояние |  | Подпись лица производившего осмотра
|  | срок устранения неисправности | отметка устранении неисправности
Замечаний нет
Время | Разряжение на коллекторе чистого газа | Концентрация SO2 |  |  | Ситовой анализ смеси огарка с ленты | Соответствие ТИ | Подпись
|  | 1 | 3 | ср.
0 00 | -10
1 00 | -10
2 00 | -10
3 00 | -10
4 00 | -10
5 00 | -10
6 00 | -10
7 00 | -10
Среднее значение
Время | Место отбора пробы | Ss в огарке | S общая | Соответствие ТИ | Подпись |  | Мероприятия по НМУ
|  | 0.26 | 2.66
КОРРЕКТИРУЮЩИЕ ДЕЙСТВИЯ
Время | Характер несоответствия ТИ | Корректирующие действия
Отметка о состоянии <<кипящего>> слоя печей <<КС>>
Циклоны чистые, накопление материала нет.
САМООХРАНА
Время обхода объекта |  | Замечание |  | Отметка об устранении |  | Подпись
0:00 |  | нет
3:00 |  | нет
6:00 |  | нет
Материально-Технические ценности приняты на самоохрану:
ЗАМЕЧАНИЯ ПО РАБОТЕ ОБОРУДОВАНИЯ
Мехоборудование
Аспирация и вентиляция |  | ФРИК-455
КИПиА |  | КС-2,5 на авт. (1,2,3,4,5,6,7)
Электрооборудование |  | Fe=750/1500
Дополнительные замечания
РАПОРТ | от<<03>>апреля 2018г. |  | Смена №1 | Мастер смены |  | Иконников В.А
ПЕЧНОЙ УЧАСТОК
| Расход воздуха м3 /час | Упругость дутья кгс/м2 | Расход кислорода |  | Температура |  | V | Давление под сводом кгс/м2 | УИО |  | Дымососы
№ Печи |  |  | м3 /час | % | в слое | под сводом
2 | 21200 | 3200 | 4000 | 35 | 980 | 519 | 42 | -10 | Pб | 11.2 | прав
Ф/К | 1650 | 3000 | [6 empty] | Qп | 20
А/Х | 4600 | 1100
5 | 26800 | 2300 | 4000 | 32 | 980 | 415 | 47 | -10 | Pб | 10.8 | прав
Ф/К | 1800 | 2100 | [6 empty] | Qп | 24
А/Х | 3900 | 1450 | [6 empty] | Pт | 7.5
УДЕЛЬНАЯ ПРОИЗВОДИТЕЛЬНОСТЬ ПЕЧЕЙ
КС № тм2 /сут |  |  |  | КС № тм2 /сут |  |  |  | КС № тм2 /сут
УЧАСТОК КЛАССИФИКАЦИИ ОГАРКА
|  |  | Наличие огарка в бункерах |  |  |  | 1391
ГМЦ,м |  |  | Участка классификации,м |  |  |  |  | Накопители (силоса),м |  |  | Эксплуатация оборудования
+65т |  | +24 |  |  |  | +40
4 | пол | 3 | 3 | 1 | 4 | 1 | 1 | 5 | 2.5 | 5 | Элеваторы | 1-4
1 | 0.5 | 3.5 | 5 | пол | 6 | 4.5 | 2 | 11 | 8 | 9 | Мельницы | 1,2,3
всего |  | 7 | 7 | пуст |  | 844 | 3 | 16 | 16 | 16 | А/сепараторы | 1,2,3
УЧАСТОК ЭЛЕКТРОФИЛЬТРОВ
Электрофильтр |  | Температура |  | Вольтамперная характеристика |  |  | Концентрация SO2 | Запыленность газа по системам |  |  | Откачка пыли с бункеров по факту |  | Вакуум насос
|  | Вход | Выход
[8 empty] | 1 | 2 | 3 |  |  | 1 | 2
ГК - 30 М | 1 секция
| 2 секция | 117 | 302 | 7/14 | 0/0 | 8/16 |  |  |  |  | откачено
ГК - 30 Г | 1 секция
| 2 секция | 304 | 284 | 4/8 | 10/20 | 5/10 |  |  |  |  | откачено
ГК - 60 | 1 секция
| 2 секция | 271 | 252 | 21/42 | 45/90 | 9/18 |  |  |  |  | откачено
СКЛАД КОНЦЕНТРАТОВ
Загрузка концентратов(показания весоизмерителя) |  |  | Подход вагонов |  |  | Шихта
|  | Разгружено п/вагонов |  |  |  | 3згок+2а/т+70т жез/сут
за смену | за сутки | за смену | за сутки | на станции | в отгрузке
213119 |  | 0 |  |  |  | дробилка
212783 | [5 empty] | №1
336 | [5 empty] | Влага:%
УЧАСТОК ВОЗДУХОДУВНЫХ МАШИН
Концентрации О2 в помещении |  | Время пуска и остановки воздушных машин |  | В работе воздуходувных машин
20.8% |  |  |  | 1,2,4
ОГРАЖДЕНИЕ
Результат осмотра | Подпись лица производившегосы осмотр | Запись лица, ответственного за исправное состояние |  | Подпись лица производившего осмотра
|  | срок устранения неисправности | отметка устранении неисправности
Замечаний нет
Время | Разряжение на коллекторе чистого газа | Концентрация SO2 |  |  | Ситовой анализ смеси огарка с ленты | Соответствие ТИ | Подпись
|  | 1 | 3 | ср.
8 00 | -10 |  |  | 8.7 | 3.6 | соотв
9 00 | -10 |  |  | 8.6
10 00 | -10 |  |  | 8.7 | 3.6 | соотв
11 00 | -10 |  |  | 8.8
12 00 | -10 |  |  | 8.7 | 3.6 | соотв
13 00 | -10 |  |  | 8.6
14 00 | -10 |  |  | 8.7 | 3.6 | соотв
15 00 | -10 |  |  | 8.8
Среднее значение |  |  |  | 8.7 | 3.6 | соотв
Время | Место отбора пробы | Ss в огарке | S общая | Соответствие ТИ | Подпись |  | Мероприятия по НМУ
КОРРЕКТИРУЮЩИЕ ДЕЙСТВИЯ
Время | Характер несоответствия ТИ | Корректирующие действия
Отметка о состоянии <<кипящего>> слоя печей <<КС>>
Циклоны чистые, накопление материала нет.
САМООХРАНА
Время обхода объекта |  | Замечание |  | Отметка об устранении |  | Подпись
8:00 |  | нет
11:00 |  | нет
14:00 |  | нет
Материально-Технические ценности приняты на самоохрану:
ЗАМЕЧАНИЯ ПО РАБОТЕ ОБОРУДОВАНИЯ
Мехоборудование
Аспирация и вентиляция |  | ФРИК-455
КИПиА |  | КС-2,5 на авт. (1,2,3,4,5,6,7)
Электрооборудование
Дополнительные замечания
РАПОРТ | от<<03>>апреля 2018г. |  | Смена №2 | Мастер смены |  | Шаймарданов
ПЕЧНОЙ УЧАСТОК
| Расход воздуха м3 /час | Упругость дутья кгс/м2 | Расход кислорода |  | Температура |  | V | Давление под сводом кгс/м2 | УИО |  | Дымососы
№ Печи |  |  | м3 /час | % | в слое | под сводом
2 | 21500 | 3350 | 4100 | 35 | 980 | 510 | 42 | -10 | Pб | 11.1 | прав
Ф/К | 1650 | 3000 | [6 empty] | Qп | 20
А/Х | 4800 | 1200
5 | 26700 | 2230 | 4100 | 32 | 980 | 397 | 54 | -10 | Pб | 10.9 | прав
Ф/К | 1760 | 2090 | [6 empty] | Qп | 24
А/Х | 3900 | 1350 | [6 empty] | Pт
УДЕЛЬНАЯ ПРОИЗВОДИТЕЛЬНОСТЬ ПЕЧЕЙ
КС № тм2 /сут |  |  |  | КС № тм2 /сут |  |  |  | КС № тм2 /сут
УЧАСТОК КЛАССИФИКАЦИИ ОГАРКА
|  |  | Наличие огарка в бункерах |  |  |  | 1391
ГМЦ,м |  |  | Участка классификации,м |  |  |  |  | Накопители (силоса),м |  |  | Эксплуатация оборудования
|  | -77т |  | -33
4 | 2 | 2.5 | 3 | 1 | 4 | 1 | 1 | 5 | 2.5 | 5 | Элеваторы | 1-4
1 | 0.5 | 3.5 | 5 | полн | 6 | 6 | 2 | 11 | 8 | 9 | Мельницы | 1-3
всего |  | 8.5 | 7 | пуст |  | 804 | 3 | 16 | 16 | 16 | А/сепараторы | 1-3
УЧАСТОК ЭЛЕКТРОФИЛЬТРОВ
Электрофильтр |  | Температура |  | Вольтамперная характеристика |  |  | Концентрация SO2 | Запыленность газа по системам |  |  | Откачка пыли с бункеров по факту |  | Вакуум насос
|  | Вход | Выход
[8 empty] | 1 | 2 | 3 |  |  | 1 | 2
ГК - 30 М | 1 секция
| 2 секция | 304 | 123 | 7/14 | 0/0 | 8/16
ГК - 30 Г | 1 секция
| 2 секция | 286 | 269 | 4/8 | 10/20 | 5/10
ГК - 60 | 1 секция
| 2 секция | 271 | 253 | 21/42 | 45/90 | 9/18
СКЛАД КОНЦЕНТРАТОВ
Загрузка концентратов(показания весоизмерителя) |  | Подход вагонов |  |  |  | Шихта
|  | Разгружено п/вагонов |  |  |  | 3згок+2а/т+70т жез/сут
за смену | за сутки | за смену | за сутки | на станции | в отгрузке
213474 | 213474 | 5згок+2а/т |  |  |  | дробилка
213119 | 212422 | 6п/в |  |  |  | №1
3550 | 1052 | 80а/т |  |  |  | Влага:%7,8
УЧАСТОК ВОЗДУХОДУВНЫХ МАШИН
Концентрации О2 в помещении |  | Время пуска и остановки воздушных машин |  | В работе воздуходувных машин
20.8% |  |  |  | 1,2,4
ОГРАЖДЕНИЕ
Результат осмотра | Подпись лица производившегосы осмотр | Запись лица, ответственного за исправное состояние |  | Подпись лица производившего осмотра
|  | срок устранения неисправности | отметка устранении неисправности
Замечаний нет
Время | Разряжение на коллекторе чистого газа | Концентрация SO2 |  |  | Ситовой анализ смеси огарка с ленты | Соответствие ТИ | Подпись
|  | 1 | 3 | ср.
16 00 | -10 |  |  | 8.7
17 00 | -10 |  |  | 8.7 | 3.9 | 0,3 не соотв
18 00 | -10 |  |  | 8.7
19 00 | -10 |  |  | 8.7 | 3.7 | 0,1 не соотв
20 00 | -10 |  |  | 8.7
21 00 | -10 |  |  | 8.7 | 3.85 | Соотв
22 00 | -10 |  |  | 8.7
23 00 | -10 |  |  | 8.7 | 3.2 | соотв
Время | Место отбора пробы | Ss в огарке | S общая | Соответствие ТИ | Подпись |  | Мероприятия по НМУ
КОРРЕКТИРУЮЩИЕ ДЕЙСТВИЯ
Время | Характер несоответствия ТИ | Корректирующие действия
Отметка о состоянии <<кипящего>> слоя печей <<КС>>
САМООХРАНА
Время обхода объекта |  | Замечание |  | Отметка об устранении |  | Подпись
16:00 |  | нет
20:00 |  | нет
23:00 |  | нет
Материально-Технические ценности приняты на самоохрану:
ЗАМЕЧАНИЯ ПО РАБОТЕ ОБОРУДОВАНИЯ
Мехоборудование
Аспирация и вентиляция |  | ФРИК-455
КИПиА |  | КС-2,5 на авт. (1,2,3,4,5,6,7)
Электрооборудование
Дополнительные замечания

## 04.04.18
РАПОРТ | от<<04>>апреля 2018г. |  | Смена №3 | Мастер смены |  | Едильбаев Р.М
ПЕЧНОЙ УЧАСТОК
| Расход воздуха м3 /час | Упругость дутья кгс/м2 | Расход кислорода |  | Температура |  | V | Давление под сводом кгс/м2 | УИО |  | Дымососы
№ Печи |  |  | м3 /час | % | в слое | под сводом
2 | 21700 | 3470 | 4100 | 35 | 980 | 520 | 40 | -10 | Pб | 11 | прав
Ф/К | 1660 | 3300 | [6 empty] | Qп | 20
А/Х | 4600 | 1200
5 | 26500 | 2320 | 4000 | 31 | 980 | 415 | 55 | -10 | Pб | 10.6 | прав
Ф/К | 1730 | 2150 | [6 empty] | Qп | 24
А/Х | 4000 | 1450 | [6 empty] | Pт
УДЕЛЬНАЯ ПРОИЗВОДИТЕЛЬНОСТЬ ПЕЧЕЙ
КС № тм2 /сут |  |  |  | КС № тм2 /сут |  |  |  | КС № тм2 /сут
УЧАСТОК КЛАССИФИКАЦИИ ОГАРКА
|  |  | Наличие огарка в бункерах |  |  |  | 1391
ГМЦ,м |  |  | Участка классификации,м |  |  |  |  | Накопители (силоса),м |  |  | Эксплуатация оборудования
+28т/см
-37т/сут
4 | 2.5 | 3.5 | 3 | 1 | 4 | 1 | 1 | 5 | 2.5 | 5 | Элеваторы | 1-4
1 | 0.5 | 3 | 5 | полн | 6 | 4 | 2 | 11 | 8 | 9 | Мельницы | 1-3
всего |  | 9.5 | 7 | пуст |  | 858 | 3 | 16 | 16 | 16 | А/сепараторы | 1-3
УЧАСТОК ЭЛЕКТРОФИЛЬТРОВ
Электрофильтр |  | Температура |  | Вольтамперная характеристика |  |  | Концентрация SO2 | Запыленность газа по системам |  |  | Откачка пыли с бункеров по факту |  | Вакуум насос
|  | Вход | Выход
[8 empty] | 1 | 2 | 3 |  |  | 1 | 2
ГК - 30 М | 1 секция
| 2 секция | 118 | 296 | 7/14 | 0/0 | 8/16
ГК - 30 Г | 1 секция
| 2 секция | 284 | 266 | 4/18 | 10/20 | 5/10
ГК - 60 | 1 секция
| 2 секция | 274 | 252 | 21/42 | 45/90 | 9/18
СКЛАД КОНЦЕНТРАТОВ
Загрузка концентратов(показания весоизмерителя) |  |  | Подход вагонов |  |  | Шихта
|  | Разгружено п/вагонов |  |  |  | 3згок+2а/т+70т жез/сут
за смену | за сутки | за смену | за сутки | на станции | в отгрузке
213823 | 213474 | 8а/т | 11а/т+8згок+1марг+1изв=21п/в | 24згок 4а/т | 15згок | дробилка
213474 | 212422 |  |  |  |  | №1
349 | 1052 |  |  |  |  | Влага:%9,8
УЧАСТОК ВОЗДУХОДУВНЫХ МАШИН
Концентрации О2 в помещении |  | Время пуска и остановки воздушных машин |  | В работе воздуходувных машин
20.8% |  |  |  | 1,2,4
ОГРАЖДЕНИЕ
Результат осмотра | Подпись лица производившегосы осмотр | Запись лица, ответственного за исправное состояние |  | Подпись лица производившего осмотра
|  | срок устранения неисправности | отметка устранении неисправности
Замечаний нет
Время | Разряжение на коллекторе чистого газа | Концентрация SO2 |  |  | Ситовой анализ смеси огарка с ленты | Соответствие ТИ | Подпись
|  | 1 | 3 | ср.
0 00 | -10 |  |  |  | 3.6 | соотв
1 00 | -10
2 00 | -10 |  |  |  | 3.6 | соотв
3 00 | -10
4 00 | -10 |  |  |  | 3.6 | соотв
5 00 | -10
6 00 | -10 |  |  |  | 3.6 | соотв
7 00 | -10
Среднее значение
Время | Место отбора пробы | Ss в огарке | S общая | Соответствие ТИ | Подпись |  | Мероприятия по НМУ
|  | 0.28 | 2.66
КОРРЕКТИРУЮЩИЕ ДЕЙСТВИЯ
Время | Характер несоответствия ТИ | Корректирующие действия
Отметка о состоянии <<кипящего>> слоя печей <<КС>>
Циклоны чистые, накопление материала нет.
САМООХРАНА
Время обхода объекта |  | Замечание |  | Отметка об устранении |  | Подпись
0:00 |  | нет
3:00 |  | нет
6:00 |  | нет
Материально-Технические ценности приняты на самоохрану:
ЗАМЕЧАНИЯ ПО РАБОТЕ ОБОРУДОВАНИЯ
Мехоборудование
Аспирация и вентиляция |  | ФРИК-455
КИПиА |  | КС-2,5 на авт. (1,2,3,4,5,6,7)
Электрооборудование |  | Fe=750/1500
Дополнительные замечания
РАПОРТ | от<<04>>апреля 2018г. |  | Смена №1 | Мастер смены |  | Ибраев Д.М.
ПЕЧНОЙ УЧАСТОК
| Расход воздуха м3 /час | Упругость дутья кгс/м2 | Расход кислорода |  | Температура |  | V | Давление под сводом кгс/м2 | УИО |  | Дымососы
№ Печи |  |  | м3 /час | % | в слое | под сводом
2 | 21600 | 3400 | 4000 | 35 | 980 | 497 | 40 | -10 | Pб | 11 | лев
Ф/К | 1710 | 3200 | [6 empty] | Qп | 20
А/Х | 4700 | 1100
5 | 26000 | 2310 | 4000 | 32 | 980 | 387 | 50 | -10 | Pб | 10.8 | лев
Ф/К | 1760 | 2120 | [6 empty] | Qп | 24
А/Х | 3910 | 1510 | [6 empty] | Pт
УДЕЛЬНАЯ ПРОИЗВОДИТЕЛЬНОСТЬ ПЕЧЕЙ
КС № тм2 /сут |  |  |  | КС № тм2 /сут |  |  |  | КС № тм2 /сут
УЧАСТОК КЛАССИФИКАЦИИ ОГАРКА
|  |  | Наличие огарка в бункерах |  |  |  | 1391
ГМЦ,м |  |  | Участка классификации,м |  |  |  |  | Накопители (силоса),м |  |  | Эксплуатация оборудования
-45 | [5 empty] | -57
4 | 4 | 2 | 3 | 1 | 4 | 1 | 1 | 5 | 2.5 | 5 | Элеваторы | 1,2,3,4
1 | п | 3 | 5 | пол | 6 | 5 | 2 | 11 | 8 | 9 | Мельницы | 1,2,3
всего |  | 9 | 7 | пуст |  | 800 | 3 | 16 | 16 | 16 | А/сепараторы | 1,2,3
УЧАСТОК ЭЛЕКТРОФИЛЬТРОВ
Электрофильтр |  | Температура |  | Вольтамперная характеристика |  |  | Концентрация SO2 | Запыленность газа по системам |  |  | Откачка пыли с бункеров по факту |  | Вакуум насос
|  | Вход | Выход
[8 empty] | 1 | 2 | 3 |  |  | 1 | 2
ГК - 30 М | 1 секция
| 2 секция | 122 | 312 | 7/14 | 0/0 | 8/16 |  |  |  |  | откачено
ГК - 30 Г | 1 секция
| 2 секция | 297 | 278 | 4/18 | 10/20 | 5/10 |  |  |  |  | откачено
ГК - 60 | 1 секция
| 2 секция | 257 | 236 | 21/42 | 45/90 | 9/18 |  |  |  |  | откачено
СКЛАД КОНЦЕНТРАТОВ
Загрузка концентратов(показания весоизмерителя) |  |  | Подход вагонов |  |  | Шихта
|  | Разгружено п/вагонов |  |  |  | 3згок+2а/т+70т нев
за смену | за сутки | за смену | за сутки | на станции | в отгрузке
214175 |  | 2п/в а/т с |  | 4а/т+30згок |  | дробилка
213823 |  | 14 пути |  |  |  | №1
352 | [5 empty] | Влага:%9,3
УЧАСТОК ВОЗДУХОДУВНЫХ МАШИН
Концентрации О2 в помещении |  | Время пуска и остановки воздушных машин |  | В работе воздуходувных машин
20.8% |  |  |  | 1,2,4
ОГРАЖДЕНИЕ
Результат осмотра | Подпись лица производившегосы осмотр | Запись лица, ответственного за исправное состояние |  | Подпись лица производившего осмотра
|  | срок устранения неисправности | отметка устранении неисправности
Замечаний нет
Время | Разряжение на коллекторе чистого газа | Концентрация SO2 |  |  | Ситовой анализ смеси огарка с ленты | Соответствие ТИ | Подпись
|  | 1 | 3 | ср.
8 00 | -10 |  |  | 8.7
9 00 | -10 |  |  | 8.7
10 00 | -10 |  |  | 8.7
11 00 | -10 |  |  | 8.7
12 00 | -10 |  |  | 8.7
13 00 | -10 |  |  | 8.7 | 4,2
14 00 | -10 |  |  | 8.7
15 00 | -10 |  |  | 8.7 | 4,0
Среднее значение
Время | Место отбора пробы | Ss в огарке | S общая | Соответствие ТИ | Подпись |  | Мероприятия по НМУ
КОРРЕКТИРУЮЩИЕ ДЕЙСТВИЯ
Время | Характер несоответствия ТИ | Корректирующие действия
Отметка о состоянии <<кипящего>> слоя печей <<КС>>
Циклоны чистые, накопление материала нет.
САМООХРАНА
Время обхода объекта |  | Замечание |  | Отметка об устранении |  | Подпись
9:00 |  | нет
12:00 |  | нет
15:00 |  | нет
Материально-Технические ценности приняты на самоохрану:
ЗАМЕЧАНИЯ ПО РАБОТЕ ОБОРУДОВАНИЯ
Мехоборудование
Аспирация и вентиляция |  | ФРИК-455
КИПиА |  | КС-2,5 на авт. (1,2,3,4,5,6,7)
Электрооборудование
Дополнительные замечания
РАПОРТ | от<<04>>апреля 2018г. |  | Смена №2 | Мастер смены |  | Шаймарданов
ПЕЧНОЙ УЧАСТОК
| Расход воздуха м3 /час | Упругость дутья кгс/м2 | Расход кислорода |  | Температура |  | V | Давление под сводом кгс/м2 | УИО |  | Дымососы
№ Печи |  |  | м3 /час | % | в слое | под сводом
2 | 21700 | 3500 | 4200 | 34 | 980 | 494 | 40 | -10 | Pб | 11.2 | лев
Ф/К | 1680 | 3340 | [6 empty] | Qп
А/Х | 4700 | 1200
5 | 27600 | 2300 | 4200 | 32 | 980 | 978 | 50 | -10 | Pб | 11.2 | лев
Ф/К | 1850 | 2120 | [6 empty] | Qп | 24
А/Х | 3850 | 1450 | [6 empty] | Pт
УДЕЛЬНАЯ ПРОИЗВОДИТЕЛЬНОСТЬ ПЕЧЕЙ
КС № тм2 /сут |  |  |  | КС № тм2 /сут |  |  |  | КС № тм2 /сут
УЧАСТОК КЛАССИФИКАЦИИ ОГАРКА
|  |  | Наличие огарка в бункерах |  |  |  | 1391
ГМЦ,м |  |  | Участка классификации,м |  |  |  |  | Накопители (силоса),м |  |  | Эксплуатация оборудования
4 | 3.5 | 3.5 | 3 | 1 | 4 | 1 | 1 | 5 | 2.5 | 5 | Элеваторы | 1,2,3,4
1 | п | 3 | 5 | 1 | 6 | 4 | 2 | 11 | 8 | 9 | Мельницы | 1,2,3
всего |  | 10 | 7 | пуст |  | 825 | 3 | 16 | 16 | 16 | А/сепараторы | 1,2,3
УЧАСТОК ЭЛЕКТРОФИЛЬТРОВ
Электрофильтр |  | Температура |  | Вольтамперная характеристика |  |  | Концентрация SO2 | Запыленность газа по системам |  |  | Откачка пыли с бункеров по факту |  | Вакуум насос
|  | Вход | Выход
[8 empty] | 1 | 2 | 3 |  |  | 1 | 2
ГК - 30 М | 1 секция
| 2 секция | 313 | 126 | 7/14 | 0/0 | 8/16
ГК - 30 Г | 1 секция
| 2 секция | 307 | 283 | 4/18 | 10/20 | 5/10
ГК - 60 | 1 секция
| 2 секция | 266 | 243 | 21/42 | 45/90 | 9/18
СКЛАД КОНЦЕНТРАТОВ
Загрузка концентратов(показания весоизмерителя) |  | Подход вагонов |  |  |  | Шихта
|  | Разгружено п/вагонов |  |  |  | 3згок+2а/т+70т нев
за смену | за сутки | за смену | за сутки | на станции | в отгрузке
214516 | 214516 | 2з+4а/т |  |  |  | дробилка
214175 | 213474 | 6п/в |  |  |  | №1
341 | 1042 |  |  |  |  | Влага:%9,5
УЧАСТОК ВОЗДУХОДУВНЫХ МАШИН
Концентрации О2 в помещении |  | Время пуска и остановки воздушных машин |  | В работе воздуходувных машин
20.8% |  |  |  | 1,2,4
ОГРАЖДЕНИЕ
Результат осмотра | Подпись лица производившегосы осмотр | Запись лица, ответственного за исправное состояние |  | Подпись лица производившего осмотра
|  | срок устранения неисправности | отметка устранении неисправности
Замечаний нет
Время | Разряжение на коллекторе чистого газа | Концентрация SO2 |  |  | Ситовой анализ смеси огарка с ленты | Соответствие ТИ | Подпись
|  | 1 | 3 | ср.
16 00 | -10 |  |  | 8.7
17 00 | -10 |  |  | 8.7
18 00 | -10 |  |  | 8.7
19 00 | -10 |  |  | 8.7
20 00 | -10 |  |  | 8.7
21 00 | -10 |  |  | 8.7
22 00 | -10 |  |  | 8.7
23 00 | -10 |  |  | 8.7
Время | Место отбора пробы | Ss в огарке | S общая | Соответствие ТИ | Подпись |  | Мероприятия по НМУ
КОРРЕКТИРУЮЩИЕ ДЕЙСТВИЯ
Время | Характер несоответствия ТИ | Корректирующие действия
Отметка о состоянии <<кипящего>> слоя печей <<КС>>
САМООХРАНА
Время обхода объекта |  | Замечание |  | Отметка об устранении |  | Подпись
16:00 |  | нет
20:00 |  | нет
23:00 |  | нет
Материально-Технические ценности приняты на самоохрану:
ЗАМЕЧАНИЯ ПО РАБОТЕ ОБОРУДОВАНИЯ
Мехоборудование
Аспирация и вентиляция |  | ФРИК-455
КИПиА |  | КС-2,5 на авт. (1,2,3,4,5,6,7)
Электрооборудование
Дополнительные замечания

## 05.04.18
РАПОРТ | от<<05>>апреля 2018г. |  | Смена №3 | Мастер смены |  | Едильбаев Р.М
ПЕЧНОЙ УЧАСТОК
| Расход воздуха м3 /час | Упругость дутья кгс/м2 | Расход кислорода |  | Температура |  | V | Давление под сводом кгс/м2 | УИО |  | Дымососы
№ Печи |  |  | м3 /час | % | в слое | под сводом
2 | 21700 | 3400 | 4100 | 34 | 980 | 506 | 45 | -10 | Pб | 11 | лев
Ф/К | 1660 | 3200 | [6 empty] | Qп | 20
А/Х | 4700 | 1100
5 | 27400 | 2330 | 4000 | 31 | 980 | 373 | 50 | -10 | Pб | 11.2 | лев
Ф/К | 1860 | 2170 | [6 empty] | Qп | 25
А/Х | 4000 | 1470 | [6 empty] | Pт
УДЕЛЬНАЯ ПРОИЗВОДИТЕЛЬНОСТЬ ПЕЧЕЙ
КС № тм2 /сут |  |  |  | КС № тм2 /сут |  |  |  | КС № тм2 /сут
УЧАСТОК КЛАССИФИКАЦИИ ОГАРКА
|  |  | Наличие огарка в бункерах |  |  |  | 1391
ГМЦ,м |  |  | Участка классификации,м |  |  |  |  | Накопители (силоса),м |  |  | Эксплуатация оборудования
-38т/см
-28т/сут
4 | 2.5 | 5.5 | 3 | 1 | 4 | 1 | 1 | 5 | 2.5 | 5 | Элеваторы | 1-4
1 | пол | 2.5 | 5 | 1 | 6 | 4.5 | 2 | 4 | 8 | 9 | Мельницы | 1-3
всего |  | 11 | 7 | пуст |  | 813 | 3 | 16 | 16 | 16 | А/сепараторы | 1-3
УЧАСТОК ЭЛЕКТРОФИЛЬТРОВ
Электрофильтр |  | Температура |  | Вольтамперная характеристика |  |  | Концентрация SO2 | Запыленность газа по системам |  |  | Откачка пыли с бункеров по факту |  | Вакуум насос
|  | Вход | Выход
[8 empty] | 1 | 2 | 3 |  |  | 1 | 2
ГК - 30 М | 1 секция
| 2 секция | 127 | 313 | 7/14 | 0/0 | 8/16
ГК - 30 Г | 1 секция
| 2 секция | 305 | 283 | 4/18 | 10/20 | 5/10
ГК - 60 | 1 секция
| 2 секция | 267 | 244 | 21/42 | 45/90 | 9/18
СКЛАД КОНЦЕНТРАТОВ
Загрузка концентратов(показания весоизмерителя) |  |  | Подход вагонов |  |  | Шихта
|  | Разгружено п/вагонов |  |  |  | 3згок+2а/т+70т жез/сут
за смену | за сутки | за смену | за сутки | на станции | в отгрузке
214880 | 214516 | 2з+8а/т | 15а/т+2з+2мед=19п/в | 28згок+6а/т 5марг | 10згок | дробилка
214516 | 213474 | 10п/в |  |  |  | №1
364 | 1042 |  |  |  |  | Влага:%9,7
УЧАСТОК ВОЗДУХОДУВНЫХ МАШИН
Концентрации О2 в помещении |  | Время пуска и остановки воздушных машин |  | В работе воздуходувных машин
20.8% |  |  |  | 1,2,4
ОГРАЖДЕНИЕ
Результат осмотра | Подпись лица производившегосы осмотр | Запись лица, ответственного за исправное состояние |  | Подпись лица производившего осмотра
|  | срок устранения неисправности | отметка устранении неисправности
Замечаний нет
Время | Разряжение на коллекторе чистого газа | Концентрация SO2 |  |  | Ситовой анализ смеси огарка с ленты | Соответствие ТИ | Подпись
|  | 1 | 3 | ср.
0 00 | -10 |  |  |  | 3.6 | соотв
1 00 | -10
2 00 | -10 |  |  |  | 3.6 | соотв
3 00 | -10
4 00 | -10 |  |  |  | 3.6 | соотв
5 00 | -10
6 00 | -10 |  |  |  | 3.6 | соотв
7 00 | -10
Среднее значение
Время | Место отбора пробы | Ss в огарке | S общая | Соответствие ТИ | Подпись |  | Мероприятия по НМУ
|  | 0.26 | 3.08
КОРРЕКТИРУЮЩИЕ ДЕЙСТВИЯ
Время | Характер несоответствия ТИ | Корректирующие действия
Отметка о состоянии <<кипящего>> слоя печей <<КС>>
Циклоны чистые, накопление материала нет.
САМООХРАНА
Время обхода объекта |  | Замечание |  | Отметка об устранении |  | Подпись
0:00 |  | нет
3:00 |  | нет
6:00 |  | нет
Материально-Технические ценности приняты на самоохрану:
ЗАМЕЧАНИЯ ПО РАБОТЕ ОБОРУДОВАНИЯ
Мехоборудование
Аспирация и вентиляция |  | ФРИК-455
КИПиА |  | КС-2,5 на авт. (1,2,3,4,5,6,7)
Электрооборудование |  | Fe=750/1500
Дополнительные замечания
РАПОРТ | от<<05>>апреля 2018г. |  | Смена №1 | Мастер смены |  | Ибраев Д.М.
ПЕЧНОЙ УЧАСТОК
| Расход воздуха м3 /час | Упругость дутья кгс/м2 | Расход кислорода |  | Температура |  | V | Давление под сводом кгс/м2 | УИО |  | Дымососы
№ Печи |  |  | м3 /час | % | в слое | под сводом
2 | 22600 | 3350 | 4000 | 33 | 980 | 589 | 45 | -10 | Pб | 11 | прав
Ф/К | 1700 | 3100 | [6 empty] | Qп | 20 | лев
А/Х | 5300 | 1190
5 | 24900 | 2380 | 4050 | 31 | 980 | 384 | 45 | -10 | Pб | 10.8 | прав
Ф/К | 1780 | 2160 | [6 empty] | Qп | 25
А/Х | 3500 | 1450 | [6 empty] | Pт
УДЕЛЬНАЯ ПРОИЗВОДИТЕЛЬНОСТЬ ПЕЧЕЙ
КС № тм2 /сут |  |  |  | КС № тм2 /сут |  |  |  | КС № тм2 /сут
УЧАСТОК КЛАССИФИКАЦИИ ОГАРКА
|  |  | Наличие огарка в бункерах |  |  |  | 1426
ГМЦ,м |  |  | Участка классификации,м |  |  |  |  | Накопители (силоса),м |  |  | Эксплуатация оборудования
+119 | [5 empty] | +134 |  | +35
4 | 3 | 6 | 3 | 1 | 4 | п | 1 | 5 | 2.5 | 5 | Элеваторы | 1,2,3,4
1 | п | 4 | 5 | пол | 6 | 2 | 2 | 10 | 8 | 9 | Мельницы | 1,2,3
всего |  | 13 | 7 | пуст |  | 948 | 3 | 16 | 16 | 16 | А/сепараторы | 1,2,3
УЧАСТОК ЭЛЕКТРОФИЛЬТРОВ
Электрофильтр |  | Температура |  | Вольтамперная характеристика |  |  | Концентрация SO2 | Запыленность газа по системам |  |  | Откачка пыли с бункеров по факту |  | Вакуум насос
|  | Вход | Выход
[8 empty] | 1 | 2 | 3 |  |  | 1 | 2
ГК - 30 М | 1 секция
| 2 секция | 131 | 312 | 7/14 | 0/0 | 8/16 |  |  |  |  | откачено
ГК - 30 Г | 1 секция
| 2 секция | 308 | 283 | 4/18 | 10/20 | 5/10 |  |  |  |  | откачено
ГК - 60 | 1 секция
| 2 секция | 265 | 243 | 21/42 | 45/90 | 9/18 |  |  |  |  | откачено
СКЛАД КОНЦЕНТРАТОВ
Загрузка концентратов(показания весоизмерителя) |  |  | Подход вагонов |  |  | Шихта
|  | Разгружено п/вагонов |  |  |  | 3згок+2а/т+70т нев
за смену | за сутки | за смену | за сутки | на станции | в отгрузке
215245 |  | 2згок |  |  |  | дробилка
214880 |  | 4а/т |  |  |  | №1
365 | [5 empty] | Влага:%9,3
УЧАСТОК ВОЗДУХОДУВНЫХ МАШИН
Концентрации О2 в помещении |  | Время пуска и остановки воздушных машин |  | В работе воздуходувных машин
20.8% |  |  |  | 1,2,4
ОГРАЖДЕНИЕ
Результат осмотра | Подпись лица производившегосы осмотр | Запись лица, ответственного за исправное состояние |  | Подпись лица производившего осмотра
|  | срок устранения неисправности | отметка устранении неисправности
Замечаний нет
Время | Разряжение на коллекторе чистого газа | Концентрация SO2 |  |  | Ситовой анализ смеси огарка с ленты | Соответствие ТИ | Подпись
|  | 1 | 3 | ср.
8 00 | -10 |  |  | 8.7
9 00 | -10 |  |  | 8.7
10 00 | -10 |  |  | 8.7
11 00 | -10 |  |  | 8.7
12 00 | -10 |  |  | 8.7
13 00 | -10 |  |  | 8.7
14 00 | -10 |  |  | 8.7
15 00 | -10 |  |  | 8.7
Среднее значение
Время | Место отбора пробы | Ss в огарке | S общая | Соответствие ТИ | Подпись |  | Мероприятия по НМУ
КОРРЕКТИРУЮЩИЕ ДЕЙСТВИЯ
Время | Характер несоответствия ТИ | Корректирующие действия
Отметка о состоянии <<кипящего>> слоя печей <<КС>>
Циклоны чистые, накопление материала нет.
САМООХРАНА
Время обхода объекта |  | Замечание |  | Отметка об устранении |  | Подпись
9:00 |  | нет
12:00 |  | нет
15:00 |  | нет
Материально-Технические ценности приняты на самоохрану:
ЗАМЕЧАНИЯ ПО РАБОТЕ ОБОРУДОВАНИЯ
Мехоборудование
Аспирация и вентиляция |  | ФРИК-455
КИПиА |  | КС-2,5 на авт. (1,2,3,4,5,6,7)
Электрооборудование
Дополнительные замечания
РАПОРТ | от<<05>>апреля 2018г. |  | Смена №2 | Мастер смены |  | Жумагазы Е.Р.
ПЕЧНОЙ УЧАСТОК
| Расход воздуха м3 /час | Упругость дутья кгс/м2 | Расход кислорода |  | Температура |  | V | Давление под сводом кгс/м2 | УИО |  | Дымососы
№ Печи |  |  | м3 /час | % | в слое | под сводом
2 | 22500 | 3300 | 3900 | 33 | 980 | 573 | 40 | -10 | Pб | 11.2
Ф/К | 1600 | 3100 | [6 empty] | Qп | 20
А/Х | 4900 | 1100
5 | 25500 | 2300 | 3900 | 31 | 980 | 387 | 52 | -10 | Pб | 11.2
Ф/К | 1700 | 2100 | [6 empty] | Qп | 24
А/Х | 3200 | 1200 | [6 empty] | Pт
УДЕЛЬНАЯ ПРОИЗВОДИТЕЛЬНОСТЬ ПЕЧЕЙ
КС № тм2 /сут |  |  |  | КС № тм2 /сут |  |  |  | КС № тм2 /сут
УЧАСТОК КЛАССИФИКАЦИИ ОГАРКА
|  |  | Наличие огарка в бункерах |  |  |  | 1426
ГМЦ,м |  |  | Участка классификации,м |  |  |  |  | Накопители (силоса),м |  |  | Эксплуатация оборудования
|  | -104 |  | -79
4 | 3 | 6.5 | 3 | 1 | 4 | п | 1 | 5 | 2.5 | 5 | Элеваторы
1 | п | 4.3 | 5 | 4 | 6 | 5 | 2 | 10 | 8 | 9 | Мельницы
всего |  | 14 | 7 | пуст |  | 868 | 3 | 16 | 16 | 16 | А/сепараторы
УЧАСТОК ЭЛЕКТРОФИЛЬТРОВ
Электрофильтр |  | Температура |  | Вольтамперная характеристика |  |  | Концентрация SO2 | Запыленность газа по системам |  |  | Откачка пыли с бункеров по факту |  | Вакуум насос
|  | Вход | Выход
[8 empty] | 1 | 2 | 3 |  |  | 1 | 2
ГК - 30 М | 1 секция
| 2 секция | 198 | 314
ГК - 30 Г | 1 секция
| 2 секция | 307 | 284
ГК - 60 | 1 секция
| 2 секция | 261 | 241
СКЛАД КОНЦЕНТРАТОВ
Загрузка концентратов(показания весоизмерителя) |  | Подход вагонов |  |  |  | Шихта
|  | Разгружено п/вагонов |  |  |  | 3згок+2а/т+70т
за смену | за сутки | за смену | за сутки | на станции | в отгрузке
215579 | 215579 |  |  |  |  | дробилка
215245 | 214316 |  |  |  |  | №1
331 | 1064 |  |  |  |  | Влага:%
УЧАСТОК ВОЗДУХОДУВНЫХ МАШИН
Концентрации О2 в помещении |  | Время пуска и остановки воздушных машин |  | В работе воздуходувных машин
20.8% |  |  |  | 1,2,4
ОГРАЖДЕНИЕ
Результат осмотра | Подпись лица производившегосы осмотр | Запись лица, ответственного за исправное состояние |  | Подпись лица производившего осмотра
|  | срок устранения неисправности | отметка устранении неисправности
Замечаний нет
Время | Разряжение на коллекторе чистого газа | Концентрация SO2 |  |  | Ситовой анализ смеси огарка с ленты | Соответствие ТИ | Подпись
|  | 1 | 3 | ср.
16 00 | -10 |  |  | 8.7
17 00 | -10 |  |  | 8.7
18 00 | -10 |  |  | 8.7
19 00 | -10 |  |  | 8.7
20 00 | -10 |  |  | 8.7
21 00 | -10 |  |  | 8.7
22 00 | -10 |  |  | 8.7
23 00 | -10 |  |  | 8.7
Время | Место отбора пробы | Ss в огарке | S общая | Соответствие ТИ | Подпись |  | Мероприятия по НМУ
КОРРЕКТИРУЮЩИЕ ДЕЙСТВИЯ
Время | Характер несоответствия ТИ | Корректирующие действия
Отметка о состоянии <<кипящего>> слоя печей <<КС>>
САМООХРАНА
Время обхода объекта |  | Замечание |  | Отметка об устранении |  | Подпись
16:00 |  | нет
20:00 |  | нет
23:00 |  | нет
Материально-Технические ценности приняты на самоохрану:
ЗАМЕЧАНИЯ ПО РАБОТЕ ОБОРУДОВАНИЯ
Мехоборудование
Аспирация и вентиляция |  | ФРИК-455
КИПиА |  | КС-2,5 на авт. (1,2,3,4,5,6,7)
Электрооборудование
Дополнительные замечания

## 06.04.18
РАПОРТ | от<<06>>апреля 2018г. |  | Смена №3 | Мастер смены |  | Иконнков В.А.
ПЕЧНОЙ УЧАСТОК
| Расход воздуха м3 /час | Упругость дутья кгс/м2 | Расход кислорода |  | Температура |  | V | Давление под сводом кгс/м2 | УИО |  | Дымососы
№ Печи |  |  | м3 /час | % | в слое | под сводом
2 | 22000 | 3350 | 4100 | 34 | 980 | 575 | 45 | -10 | Pб | 11.1 | лев
Ф/К | 1630 | 3200 | [6 empty] | Qп | 20
А/Х | 4900 | 1280
5 | 27000 | 2370 | 4100 | 31 | 980 | 391 | 41 | -10 | Pб | 11.1 | прав
Ф/К | 1900 | 2210 | [6 empty] | Qп | 25
А/Х | 3200 | 1330 | [6 empty] | Pт | 7.5
УДЕЛЬНАЯ ПРОИЗВОДИТЕЛЬНОСТЬ ПЕЧЕЙ
КС № тм2 /сут |  |  |  | КС № тм2 /сут |  |  |  | КС № тм2 /сут
УЧАСТОК КЛАССИФИКАЦИИ ОГАРКА
|  |  | Наличие огарка в бункерах |  |  |  | 1426
ГМЦ,м |  |  | Участка классификации,м |  |  |  |  | Накопители (силоса),м |  |  | Эксплуатация оборудования
+11т/см
|  | +39т/сут |  |  |  | -13
4 | 2 | 6 | 3 | 1 | 4 | пол | 1 | 5 | 2.5 | 5 | Элеваторы | 1-4
1 | пол | 4.5 | 5 | пол | 6 | 5.5 | 2 | 10 | 8 | 9 | Мельницы | 1,2,3
всего |  | 12.5 | 7 | пуст |  | 855 | 3 | 16 | 16 | 16 | А/сепараторы | 1,2,3
УЧАСТОК ЭЛЕКТРОФИЛЬТРОВ
Электрофильтр |  | Температура |  | Вольтамперная характеристика |  |  | Концентрация SO2 | Запыленность газа по системам |  |  | Откачка пыли с бункеров по факту |  | Вакуум насос
|  | Вход | Выход
[8 empty] | 1 | 2 | 3 |  |  | 1 | 2
ГК - 30 М | 1 секция
| 2 секция | 202 | 317 | 7/14 | 0/0 | 8/16
ГК - 30 Г | 1 секция
| 2 секция | 307 | 287 | 4/18 | 10/20 | 5/10
ГК - 60 | 1 секция
| 2 секция | 266 | 244 | 21/42 | 45/90 | 9/18
СКЛАД КОНЦЕНТРАТОВ
Загрузка концентратов(показания весоизмерителя) |  |  | Подход вагонов |  |  | Шихта
|  | Разгружено п/вагонов |  |  |  | 3згок+2а/т+70т жез/сут
за смену | за сутки | за смену | за сутки | на станции | в отгрузке
215919 | 215579 | 2з+6а/т=8п/в | 2з+10а/т=12п/в | 48з+17а/т | 10з | дробилка
215579 | 214316 |  |  |  |  | №1
340 | 1064 |  |  |  |  | Влага:%9,6
УЧАСТОК ВОЗДУХОДУВНЫХ МАШИН
Концентрации О2 в помещении |  | Время пуска и остановки воздушных машин |  | В работе воздуходувных машин
20.8% |  |  |  | 1,2,4
ОГРАЖДЕНИЕ
Результат осмотра | Подпись лица производившегосы осмотр | Запись лица, ответственного за исправное состояние |  | Подпись лица производившего осмотра
|  | срок устранения неисправности | отметка устранении неисправности
Замечаний нет
Время | Разряжение на коллекторе чистого газа | Концентрация SO2 |  |  | Ситовой анализ смеси огарка с ленты | Соответствие ТИ | Подпись
|  | 1 | 3 | ср.
0 00 | -10 |  |  | 8.8 | 3.6 | соотв
1 00 | -10 |  |  | 8.7
2 00 | -10 |  |  | 8.8 | 3.6 | соотв
3 00 | -10 |  |  | 8.9
4 00 | -10 |  |  | 8.8 | 3.6 | соотв
5 00 | -10 |  |  | 8.7
6 00 | -10 |  |  | 8.8 | 3.6 | соотв
7 00 | -10 |  |  | 8.9
Среднее значение |  |  |  | 8.8 | 3,6 | соотв
Время | Место отбора пробы | Ss в огарке | S общая | Соответствие ТИ | Подпись |  | Мероприятия по НМУ
4:00 | огар лент | 0.3 | 2.76 | соотв
КОРРЕКТИРУЮЩИЕ ДЕЙСТВИЯ
Время | Характер несоответствия ТИ | Корректирующие действия
Отметка о состоянии <<кипящего>> слоя печей <<КС>>
Циклоны чистые, накопление материала нет.
САМООХРАНА
Время обхода объекта |  | Замечание |  | Отметка об устранении |  | Подпись
0:00 |  | нет
3:00 |  | нет
6:00 |  | нет
Материально-Технические ценности приняты на самоохрану:
ЗАМЕЧАНИЯ ПО РАБОТЕ ОБОРУДОВАНИЯ
Мехоборудование
Аспирация и вентиляция |  | ФРИК-455
КИПиА |  | КС-2,5 на авт. (1,2,3,4,5,6,7)
Электрооборудование |  | Fe=750/1500
Дополнительные замечания
РАПОРТ | от<<06>>апреля 2018г. |  | Смена №1 | Мастер смены |  | Ибраев Д.М.
ПЕЧНОЙ УЧАСТОК
| Расход воздуха м3 /час | Упругость дутья кгс/м2 | Расход кислорода |  | Температура |  | V | Давление под сводом кгс/м2 | УИО |  | Дымососы
№ Печи |  |  | м3 /час | % | в слое | под сводом
2 | 21900 | 3410 | 4100 | 33 | 980 | 585 | 35 | -10 | Pб | 11 | лев
Ф/К | 1710 | 3200 | [6 empty] | Qп | 20
А/Х | 4900 | 1300
5 | 26900 | 2470 | 4200 | 30 | 980 | 416 | 40 | -10 | Pб | 11.2 | лев
Ф/К | 1850 | 2230 | [6 empty] | Qп | 21
А/Х | 3720 | 1530 | [6 empty] | Pт
УДЕЛЬНАЯ ПРОИЗВОДИТЕЛЬНОСТЬ ПЕЧЕЙ
КС № тм2 /сут |  |  |  | КС № тм2 /сут |  |  |  | КС № тм2 /сут
УЧАСТОК КЛАССИФИКАЦИИ ОГАРКА
|  |  | Наличие огарка в бункерах |  |  |  | 1408
ГМЦ,м |  |  | Участка классификации,м |  |  |  |  | Накопители (силоса),м |  |  | Эксплуатация оборудования
-2 | [5 empty] | +40 |  | -17
4 | 4 | 5.5 | 3 | 1 | 4 | полн | 1 | 5 | 2.5 | 5 | Элеваторы | 1,2,3,4
1 | п | 4.5 | 5 | пол | 6 | 4 | 2 | 10.5 | 8 | 9 | Мельницы | 1,2,3
всего |  | 14 | 7 | пуст |  | 895 | 3 | 16 | 16 | 16 | А/сепараторы | 1,2,3
УЧАСТОК ЭЛЕКТРОФИЛЬТРОВ
Электрофильтр |  | Температура |  | Вольтамперная характеристика |  |  | Концентрация SO2 | Запыленность газа по системам |  |  | Откачка пыли с бункеров по факту |  | Вакуум насос
|  | Вход | Выход
[8 empty] | 1 | 2 | 3 |  |  | 1 | 2
ГК - 30 М | 1 секция
| 2 секция | 191 | 306 | 7/14 | 0/0 | 8/16
ГК - 30 Г | 1 секция
| 2 секция | 307 | 285 | 4/18 | 10/20 | 5/10
ГК - 60 | 1 секция
| 2 секция | 289 | 261 | 21/42 | 45/90 | 9/18
СКЛАД КОНЦЕНТРАТОВ
Загрузка концентратов(показания весоизмерителя) |  |  | Подход вагонов |  |  | Шихта
|  | Разгружено п/вагонов |  |  |  | 3згок+2а/т+70т нев
за смену | за сутки | за смену | за сутки | на станции | в отгрузке
216257 |  | 4а/т |  |  |  | дробилка
215919 | [5 empty] | №1
338 | [5 empty] | Влага:%
УЧАСТОК ВОЗДУХОДУВНЫХ МАШИН
Концентрации О2 в помещении |  | Время пуска и остановки воздушных машин |  | В работе воздуходувных машин
20.8% |  |  |  | 1,2,4
ОГРАЖДЕНИЕ
Результат осмотра | Подпись лица производившегосы осмотр | Запись лица, ответственного за исправное состояние |  | Подпись лица производившего осмотра
|  | срок устранения неисправности | отметка устранении неисправности
Замечаний нет
Время | Разряжение на коллекторе чистого газа | Концентрация SO2 |  |  | Ситовой анализ смеси огарка с ленты | Соответствие ТИ | Подпись
|  | 1 | 3 | ср.
8 00 | -10 |  |  | 8.7
9 00 | -10 |  |  | 8.7
10 00 | -10 |  |  | 8.7
11 00 | -10 |  |  | 8.7
12 00 | -10 |  |  | 8.7
13 00 | -10 |  |  | 8.7
14 00 | -10 |  |  | 8.7
15 00 | -10 |  |  | 8.7
Среднее значение
Время | Место отбора пробы | Ss в огарке | S общая | Соответствие ТИ | Подпись |  | Мероприятия по НМУ
КОРРЕКТИРУЮЩИЕ ДЕЙСТВИЯ
Время | Характер несоответствия ТИ | Корректирующие действия
Отметка о состоянии <<кипящего>> слоя печей <<КС>>
Циклоны чистые, накопление материала нет.
САМООХРАНА
Время обхода объекта |  | Замечание |  | Отметка об устранении |  | Подпись
9:00 |  | нет
12:00 |  | нет
15:00 |  | нет
Материально-Технические ценности приняты на самоохрану:
ЗАМЕЧАНИЯ ПО РАБОТЕ ОБОРУДОВАНИЯ
Мехоборудование
Аспирация и вентиляция |  | ФРИК-455
КИПиА |  | КС-2,5 на авт. (1,2,3,4,5,6,7)
Электрооборудование
Дополнительные замечания
РАПОРТ | от<<06>>апреля 2018г. |  | Смена №2 | Мастер смены |  | Жумагазы Е.Р.
ПЕЧНОЙ УЧАСТОК
| Расход воздуха м3 /час | Упругость дутья кгс/м2 | Расход кислорода |  | Температура |  | V | Давление под сводом кгс/м2 | УИО |  | Дымососы
№ Печи |  |  | м3 /час | % | в слое | под сводом
2 | 21500 | 3300 | 3900 | 31 | 980 | 571 | 40 | -10 | Pб | 11.2
Ф/К | 1600 | 3100 | [6 empty] | Qп | 20
А/Х | 5000 | 1400
5 | 26500 | 2400 | 4000 | 29 | 980 | 464 | 40 | -10 | Pб | 11.2
Ф/К | 1800 | 2200 | [6 empty] | Qп | 21
А/Х | 3300 | 1400 | [6 empty] | Pт
УДЕЛЬНАЯ ПРОИЗВОДИТЕЛЬНОСТЬ ПЕЧЕЙ
КС № тм2 /сут |  |  |  | КС № тм2 /сут |  |  |  | КС № тм2 /сут
УЧАСТОК КЛАССИФИКАЦИИ ОГАРКА
|  |  | Наличие огарка в бункерах |  |  |  | 1408
ГМЦ,м |  |  | Участка классификации,м |  |  |  |  | Накопители (силоса),м |  |  | Эксплуатация оборудования
-13
4 | 4 | 5.5 | 3 | 1 | 4 | п | 1 | 5 | 2.5 | 5 | Элеваторы
1 | п | 4.3 | 5 | полн | 6 | 4.5 | 2 | 10.5 | 8 | 9 | Мельницы
всего |  | 14 | 7 | пуст |  | 881 | 3 | 16 | 16 | 16 | А/сепараторы
УЧАСТОК ЭЛЕКТРОФИЛЬТРОВ
Электрофильтр |  | Температура |  | Вольтамперная характеристика |  |  | Концентрация SO2 | Запыленность газа по системам |  |  | Откачка пыли с бункеров по факту |  | Вакуум насос
|  | Вход | Выход
[8 empty] | 1 | 2 | 3 |  |  | 1 | 2
ГК - 30 М | 1 секция
| 2 секция | 220 | 310
ГК - 30 Г | 1 секция
| 2 секция | 313 | 292
ГК - 60 | 1 секция
| 2 секция | 295 | 260
СКЛАД КОНЦЕНТРАТОВ
Загрузка концентратов(показания весоизмерителя) |  | Подход вагонов |  |  |  | Шихта
Разгружено п/вагонов
за смену | за сутки | за смену | за сутки | на станции | в отгрузке
216562 | 216562 |  |  |  |  | дробилка
216257 | 215579 |  |  |  |  | №
305 | 983 |  |  |  |  | Влага:%
УЧАСТОК ВОЗДУХОДУВНЫХ МАШИН
Концентрации О2 в помещении |  | Время пуска и остановки воздушных машин |  | В работе воздуходувных машин
20.8% |  |  |  | 1,2,4
ОГРАЖДЕНИЕ
Результат осмотра | Подпись лица производившегосы осмотр | Запись лица, ответственного за исправное состояние |  | Подпись лица производившего осмотра
|  | срок устранения неисправности | отметка устранении неисправности
Замечаний нет
Время | Разряжение на коллекторе чистого газа | Концентрация SO2 |  |  | Ситовой анализ смеси огарка с ленты | Соответствие ТИ | Подпись
|  | 1 | 3 | ср.
16 00 | -10 |  |  | 8.7
17 00 | -10 |  |  | 8.6
18 00 | -10 |  |  | 8.7
19 00 | -10 |  |  | 8.6
20 00 | -10 |  |  | 8.7
21 00 | -10 |  |  | 8.6
22 00 | -10 |  |  | 8.7
23 00 | -10 |  |  | 8.7
Время | Место отбора пробы | Ss в огарке | S общая | Соответствие ТИ | Подпись |  | Мероприятия по НМУ
КОРРЕКТИРУЮЩИЕ ДЕЙСТВИЯ
Время | Характер несоответствия ТИ | Корректирующие действия
Отметка о состоянии <<кипящего>> слоя печей <<КС>>
САМООХРАНА
Время обхода объекта |  | Замечание |  | Отметка об устранении |  | Подпись
16:00 |  | нет
20:00 |  | нет
23:00 |  | нет
Материально-Технические ценности приняты на самоохрану:
ЗАМЕЧАНИЯ ПО РАБОТЕ ОБОРУДОВАНИЯ
Мехоборудование
Аспирация и вентиляция |  | ФРИК-455
КИПиА |  | КС-2,5 на авт. (1,2,3,4,5,6,7)
Электрооборудование
Дополнительные замечания

## 07.04.18
РАПОРТ | от<<07>>апреля 2018г. |  | Смена №3 | Мастер смены |  | Иконнков В.А.
ПЕЧНОЙ УЧАСТОК
| Расход воздуха м3 /час | Упругость дутья кгс/м2 | Расход кислорода |  | Температура |  | V | Давление под сводом кгс/м2 | УИО |  | Дымососы
№ Печи |  |  | м3 /час | % | в слое | под сводом
2 | 21500 | 3400 | 4100 | 32 | 980 | 570 | 35 | -10 | Pб | 11.6 | лев
Ф/К | 1700 | 3250 | [6 empty] | Qп | 20
А/Х | 5000 | 1350
5 | 27000 | 2400 | 4100 | 29 | 980 | 427 | 42 | -10 | Pб | 11 | лев
Ф/К | 1850 | 2240 | [6 empty] | Qп | 21
А/Х | 3400 | 1520 | [6 empty] | Pт | 7.5
УДЕЛЬНАЯ ПРОИЗВОДИТЕЛЬНОСТЬ ПЕЧЕЙ
КС № тм2 /сут |  |  |  | КС № тм2 /сут |  |  |  | КС № тм2 /сут
УЧАСТОК КЛАССИФИКАЦИИ ОГАРКА
|  |  | Наличие огарка в бункерах |  |  |  | 1408
ГМЦ,м |  |  | Участка классификации,м |  |  |  |  | Накопители (силоса),м |  |  | Эксплуатация оборудования
-3,9т/см
|  | -51т/сут |  |  |  | -13
4 | 4 | 5.5 | 3 | 1 | 4 | пол | 1 | 5 | 2.5 | 5 | Элеваторы | 1-4
1 | пол | 4.5 | 5 | пол | 6 | 6 | 2 | 10.5 | 8 | 9 | Мельницы | 1,2,3
всего |  | 14 | 7 | пуст |  | 841 | 3 | 16 | 16 | 16 | А/сепараторы | 1,2,3
УЧАСТОК ЭЛЕКТРОФИЛЬТРОВ
Электрофильтр |  | Температура |  | Вольтамперная характеристика |  |  | Концентрация SO2 | Запыленность газа по системам |  |  | Откачка пыли с бункеров по факту |  | Вакуум насос
|  | Вход | Выход
[8 empty] | 1 | 2 | 3 |  |  | 1 | 2
ГК - 30 М | 1 секция
| 2 секция | 221 | 314 | 7/14 | 0/0 | 8/16
ГК - 30 Г | 1 секция
| 2 секция | 314 | 294 | 4/8 | 10/20 | 5/10
ГК - 60 | 1 секция
| 2 секция | 298 | 267 | 21/42 | 45/90 | 9/18
СКЛАД КОНЦЕНТРАТОВ
Загрузка концентратов(показания весоизмерителя) |  |  | Подход вагонов |  |  | Шихта
|  | Разгружено п/вагонов |  |  |  | 3згок+2а/т+70т жез/сут
за смену | за сутки | за смену | за сутки | на станции | в отгрузке
216824 | 216562 | 4а/т | 6з+10а/т=16п/в | 45згок 5марг |  | дробилка
216562 | 215579 |  |  |  |  | №1
262 | 983 |  |  |  |  | Влага:%9,6
УЧАСТОК ВОЗДУХОДУВНЫХ МАШИН
Концентрации О2 в помещении |  | Время пуска и остановки воздушных машин |  | В работе воздуходувных машин
20.8% |  |  |  | 1,2,4
ОГРАЖДЕНИЕ
Результат осмотра | Подпись лица производившегосы осмотр | Запись лица, ответственного за исправное состояние |  | Подпись лица производившего осмотра
|  | срок устранения неисправности | отметка устранении неисправности
Замечаний нет
Время | Разряжение на коллекторе чистого газа | Концентрация SO2 |  |  | Ситовой анализ смеси огарка с ленты | Соответствие ТИ | Подпись
|  | 1 | 3 | ср.
0 00 | -10 |  |  | 8.6 | 3.6 | соотв
1 00 | -10 |  |  | 8.6
2 00 | -10 |  |  | 8.7 | 3.6 | соотв
3 00 | -10 |  |  | 8.6
4 00 | -10 |  |  | 8.5 | 3.6 | соотв
5 00 | -10 |  |  | 8.6
6 00 | -10 |  |  | 8.7 | 3.6 | соотв
7 00 | -10 |  |  | 8.6
Среднее значение |  |  |  | 8.6 | 3,6 | соотв
Время | Место отбора пробы | Ss в огарке | S общая | Соответствие ТИ | Подпись |  | Мероприятия по НМУ
4:30 | огар лент | 0.29 | 3.46
КОРРЕКТИРУЮЩИЕ ДЕЙСТВИЯ
Время | Характер несоответствия ТИ | Корректирующие действия
Отметка о состоянии <<кипящего>> слоя печей <<КС>>
Циклоны чистые, накопление материала нет.
САМООХРАНА
Время обхода объекта |  | Замечание |  | Отметка об устранении |  | Подпись
0:00 |  | нет
3:00 |  | нет
6:00 |  | нет
Материально-Технические ценности приняты на самоохрану:
ЗАМЕЧАНИЯ ПО РАБОТЕ ОБОРУДОВАНИЯ
Мехоборудование
Аспирация и вентиляция |  | ФРИК-455
КИПиА |  | КС-2,5 на авт. (1,2,3,4,5,6,7)
Электрооборудование |  | Fe=850/1600
Дополнительные замечания
РАПОРТ | от<<07>>апреля 2018г. |  | Смена №1 | Мастер смены |  | Шаймарданов
ПЕЧНОЙ УЧАСТОК
| Расход воздуха м3 /час | Упругость дутья кгс/м2 | Расход кислорода |  | Температура |  | V | Давление под сводом кгс/м2 | УИО |  | Дымососы
№ Печи |  |  | м3 /час | % | в слое | под сводом
2 | 26200 | 2430 | 4100 | 31 | 980 | 364 | 40 | -10 | Pб | 10.7 | прав
Ф/К | 2880 | 2230 | [6 empty] | Qп | 23
А/Х | 3600 | 1500
5 | [8 empty] | Pб
Ф/К | [8 empty] | Qп
А/Х | [8 empty] | Pт
УДЕЛЬНАЯ ПРОИЗВОДИТЕЛЬНОСТЬ ПЕЧЕЙ
КС № тм2 /сут |  |  |  | КС № тм2 /сут |  |  |  | КС № тм2 /сут
УЧАСТОК КЛАССИФИКАЦИИ ОГАРКА
|  |  | Наличие огарка в бункерах |  |  |  | 1373
ГМЦ,м |  |  | Участка классификации,м |  |  |  |  | Накопители (силоса),м |  |  | Эксплуатация оборудования
-22т | [7 empty] | -35т
4 | 4 | 5 | 3 | 1 | 4 | полн | 1 | 5 | 2.5 | 5 | Элеваторы | 1-4
1 | п | 4.5 | 5 | пол | 6 | 6 | 2 | 10.5 | 8 | 9 | Мельницы | 1-3
всего |  | 13.5 | 7 | пуст |  | 841 | 3 | 16 | 16 | 16 | А/сепараторы | 1-3
УЧАСТОК ЭЛЕКТРОФИЛЬТРОВ
Электрофильтр |  | Температура |  | Вольтамперная характеристика |  |  | Концентрация SO2 | Запыленность газа по системам |  |  | Откачка пыли с бункеров по факту |  | Вакуум насос
|  | Вход | Выход
[8 empty] | 1 | 2 | 3 |  |  | 1 | 2
ГК - 30 М | 1 секция
| 2 секция | 237 | 166 | 8/16 | 0/0 | 10/20 |  |  |  |  | откачено
ГК - 30 Г | 1 секция
| 2 секция | 259 | 244 | 6/12 | 11/20 | 15/30 |  |  |  |  | откачено
ГК - 60 | 1 секция
| 2 секция | 280 | 252 | 21/42 | 18/36 | 13/26 |  |  |  |  | откачено
СКЛАД КОНЦЕНТРАТОВ
Загрузка концентратов(показания весоизмерителя) |  |  | Подход вагонов |  |  | Шихта
|  | Разгружено п/вагонов |  |  |  | 3згок+1а/т+70т нев
за смену | за сутки | за смену | за сутки | на станции | в отгрузке
217065 |  | 0 |  |  |  | дробилка
216824 | [5 empty] | №1
241 | [5 empty] | Влага:%9,4
УЧАСТОК ВОЗДУХОДУВНЫХ МАШИН
Концентрации О2 в помещении |  | Время пуска и остановки воздушных машин |  | В работе воздуходувных машин
20.8% |  |  |  | 1.4
ОГРАЖДЕНИЕ
Результат осмотра | Подпись лица производившегосы осмотр | Запись лица, ответственного за исправное состояние |  | Подпись лица производившего осмотра
|  | срок устранения неисправности | отметка устранении неисправности
Замечаний нет
Время | Разряжение на коллекторе чистого газа | Концентрация SO2 |  |  | Ситовой анализ смеси огарка с ленты | Соответствие ТИ | Подпись
|  | 1 | 3 | ср.
8 00 | -10 |  |  | 8.7
9 00 | -10 |  |  | 8.7 | 4,2 | 0,6 не соотв
10 00 | -10 |  |  | 8.7
11 00 | -10 |  |  | 8.7 | 4,1 | 0,5 не соотв
12 00 | -10 |  |  | 8.7
13 00 | -10 |  |  | 8.7 | 4,3 | 0,7 не соотв
14 00 | -10 |  |  | 8.7
15 00 | -10 |  |  | 8.7
Среднее значение
Время | Место отбора пробы | Ss в огарке | S общая | Соответствие ТИ | Подпись |  | Мероприятия по НМУ
КОРРЕКТИРУЮЩИЕ ДЕЙСТВИЯ
Время | Характер несоответствия ТИ | Корректирующие действия
Отметка о состоянии <<кипящего>> слоя печей <<КС>>
Циклоны чистые, накопление материала нет.
САМООХРАНА
Время обхода объекта |  | Замечание |  | Отметка об устранении |  | Подпись
8:00 |  | нет
12:00 |  | нет
15:00 |  | нет
Материально-Технические ценности приняты на самоохрану:
ЗАМЕЧАНИЯ ПО РАБОТЕ ОБОРУДОВАНИЯ
Мехоборудование
Аспирация и вентиляция |  | ФРИК-455
КИПиА |  | КС-2,5 на авт. (1,2,3,4,5,6,7)
Электрооборудование
Дополнительные замечания
РАПОРТ | от<<07>>апреля 2018г. |  | Смена №2 | Мастер смены |  | Жумагазы Е.Р.
ПЕЧНОЙ УЧАСТОК
| Расход воздуха м3 /час | Упругость дутья кгс/м2 | Расход кислорода |  | Температура |  | V | Давление под сводом кгс/м2 | УИО |  | Дымососы
№ Печи |  |  | м3 /час | % | в слое | под сводом
2 | [8 empty] | Pб
Ф/К | [8 empty] | Qп
А/Х
5 | 26000 | 2400 | 4000 | 30 | 980 | 349 | 45 | -10 | Pб | 10
Ф/К | 2900 | 2200 | [6 empty] | Qп | 25
А/Х | 3500 | 1500 | [6 empty] | Pт
УДЕЛЬНАЯ ПРОИЗВОДИТЕЛЬНОСТЬ ПЕЧЕЙ
КС № тм2 /сут |  |  |  | КС № тм2 /сут |  |  |  | КС № тм2 /сут
УЧАСТОК КЛАССИФИКАЦИИ ОГАРКА
|  |  | Наличие огарка в бункерах |  |  |  | 1303
ГМЦ,м |  |  | Участка классификации,м |  |  |  |  | Накопители (силоса),м |  |  | Эксплуатация оборудования
-145
4 | 6 | 6 | 3 | 1 | 4 | п | 1 | 5 | 2.5 | 5 | Элеваторы
1 | п | 4.5 | 5 | полн | 6 | 6 | 2 | 10.5 | 10 | 10 | Мельницы
всего |  | 16.5 | 7 | пуст |  | 841 | 3 | 16 | 16 | 16 | А/сепараторы
УЧАСТОК ЭЛЕКТРОФИЛЬТРОВ
Электрофильтр |  | Температура |  | Вольтамперная характеристика |  |  | Концентрация SO2 | Запыленность газа по системам |  |  | Откачка пыли с бункеров по факту |  | Вакуум насос
|  | Вход | Выход
[8 empty] | 1 | 2 | 3 |  |  | 1 | 2
ГК - 30 М | 1 секция
| 2 секция | 160 | 235
ГК - 30 Г | 1 секция
| 2 секция | 276 | 246
ГК - 60 | 1 секция
| 2 секция | 284 | 252
СКЛАД КОНЦЕНТРАТОВ
Загрузка концентратов(показания весоизмерителя) |  | Подход вагонов |  |  |  | Шихта
Разгружено п/вагонов
за смену | за сутки | за смену | за сутки | на станции | в отгрузке
217253 | 217253 |  |  |  |  | дробилка
217065 | 216562 |  |  |  |  | №1
188 | 691 |  |  |  |  | Влага:%
УЧАСТОК ВОЗДУХОДУВНЫХ МАШИН
Концентрации О2 в помещении |  | Время пуска и остановки воздушных машин |  | В работе воздуходувных машин
20.8% |  |  |  | 1,2,4
ОГРАЖДЕНИЕ
Результат осмотра | Подпись лица производившегосы осмотр | Запись лица, ответственного за исправное состояние |  | Подпись лица производившего осмотра
|  | срок устранения неисправности | отметка устранении неисправности
Замечаний нет
Время | Разряжение на коллекторе чистого газа | Концентрация SO2 |  |  | Ситовой анализ смеси огарка с ленты | Соответствие ТИ | Подпись
|  | 1 | 3 | ср.
16 00 | -10 |  |  | 8.7
17 00 | -10 |  |  | 8.6
18 00 | -10 |  |  | 8.6
19 00 | -10 |  |  | 8.7
20 00 | -10 |  |  | 8.7
21 00 | -10 |  |  | 8.6
22 00 | -10 |  |  | 8.7
23 00 | -10 |  |  | 8.6
Время | Место отбора пробы | Ss в огарке | S общая | Соответствие ТИ | Подпись |  | Мероприятия по НМУ
КОРРЕКТИРУЮЩИЕ ДЕЙСТВИЯ
Время | Характер несоответствия ТИ | Корректирующие действия
Отметка о состоянии <<кипящего>> слоя печей <<КС>>
САМООХРАНА
Время обхода объекта |  | Замечание |  | Отметка об устранении |  | Подпись
16:00 |  | нет
20:00 |  | нет
23:00 |  | нет
Материально-Технические ценности приняты на самоохрану:
ЗАМЕЧАНИЯ ПО РАБОТЕ ОБОРУДОВАНИЯ
Мехоборудование
Аспирация и вентиляция |  | ФРИК-455
КИПиА |  | КС-2,5 на авт. (1,2,3,4,5,6,7)
Электрооборудование
Дополнительные замечания

## 08.04.18
РАПОРТ | от<<08>>апреля 2018г. |  | Смена №3 | Мастер смены |  | Иконнков В.А.
ПЕЧНОЙ УЧАСТОК
| Расход воздуха м3 /час | Упругость дутья кгс/м2 | Расход кислорода |  | Температура |  | V | Давление под сводом кгс/м2 | УИО |  | Дымососы
№ Печи |  |  | м3 /час | % | в слое | под сводом
2 | [8 empty] | Pб
Ф/К | [8 empty] | Qп
А/Х
5 | 27200 | 2400 | 4100 | 30 | 980 | 376 | 46 | -10 | Pб | 11.1 | лев
Ф/К | 1900 | 2220 | [6 empty] | Qп | 24
А/Х | 3570 | 1470 | [6 empty] | Pт | 7.5
УДЕЛЬНАЯ ПРОИЗВОДИТЕЛЬНОСТЬ ПЕЧЕЙ
КС № тм2 /сут |  |  |  | КС № тм2 /сут |  |  |  | КС № тм2 /сут
УЧАСТОК КЛАССИФИКАЦИИ ОГАРКА
|  |  | Наличие огарка в бункерах |  |  |  | 1099
ГМЦ,м |  |  | Участка классификации,м |  |  |  |  | Накопители (силоса),м |  |  | Эксплуатация оборудования
-205т/см
|  | -390т/сут |  |  |  | -13 |  |  |  | -240
4 | 5 | 6.5 | 3 | 1 | 4 | пол | 1 | 5 | 2.5 | 5 | Элеваторы | 1-4
1 | пол | 4.5 | 5 | пол | 6 | 6.5 | 2 | 10.5 | 14 | 12.5 | Мельницы | 1,2,3
всего |  | 16 | 7 | пуст |  | 828 | 3 | 16 | 16 | 16 | А/сепараторы | 1,2,3
УЧАСТОК ЭЛЕКТРОФИЛЬТРОВ
Электрофильтр |  | Температура |  | Вольтамперная характеристика |  |  | Концентрация SO2 | Запыленность газа по системам |  |  | Откачка пыли с бункеров по факту |  | Вакуум насос
|  | Вход | Выход
[8 empty] | 1 | 2 | 3 |  |  | 1 | 2
ГК - 30 М | 1 секция
| 2 секция |  |  | 8/16 | 0/0 | 10/20
ГК - 30 Г | 1 секция
| 2 секция | 286 | 249 | 6/12 | 11/20 | 15/30
ГК - 60 | 1 секция
| 2 секция | 284 | 254 | 21/42 | 18/36 | 13/26
СКЛАД КОНЦЕНТРАТОВ
Загрузка концентратов(показания весоизмерителя) |  |  | Подход вагонов |  |  | Шихта
|  | Разгружено п/вагонов |  |  |  | 3згок+2а/т+70т жез/сут
за смену | за сутки | за смену | за сутки | на станции | в отгрузке
217434 | 217253 | 4з+1сера=5п/в | 5з+16а/т=2п/в | 41з+8а/т+3марг |  | дробилка
217253 | 216562 |  |  |  |  | №1
181 | 691 |  |  |  |  | Влага:%8,5
УЧАСТОК ВОЗДУХОДУВНЫХ МАШИН
Концентрации О2 в помещении |  | Время пуска и остановки воздушных машин |  | В работе воздуходувных машин
20.8% |  |  |  | 1,2,4
ОГРАЖДЕНИЕ
Результат осмотра | Подпись лица производившегосы осмотр | Запись лица, ответственного за исправное состояние |  | Подпись лица производившего осмотра
|  | срок устранения неисправности | отметка устранении неисправности
Замечаний нет
Время | Разряжение на коллекторе чистого газа | Концентрация SO2 |  |  | Ситовой анализ смеси огарка с ленты | Соответствие ТИ | Подпись
|  | 1 | 3 | ср.
0 00 | -10 |  |  | 8.4 | 3.6 | соотв
1 00 | -10 |  |  | 8.5
2 00 | -10 |  |  | 8.4 | 3.6 | соотв
3 00 | -10 |  |  | 8.3
4 00 | -10 |  |  | 8.4 | 3.6 | соотв
5 00 | -10 |  |  | 8.4
6 00 | -10 |  |  | 8.5 | 3.6 | соотв
7 00 | -10 |  |  | 8.4
Среднее значение |  |  |  | 8.4 | 3,6 | соотв
Время | Место отбора пробы | Ss в огарке | S общая | Соответствие ТИ | Подпись |  | Мероприятия по НМУ
4:30 | огар лент | 0.27 | 2.84 | соотв
КОРРЕКТИРУЮЩИЕ ДЕЙСТВИЯ
Время | Характер несоответствия ТИ | Корректирующие действия
Отметка о состоянии <<кипящего>> слоя печей <<КС>>
Циклоны чистые, накопление материала нет.
САМООХРАНА
Время обхода объекта |  | Замечание |  | Отметка об устранении |  | Подпись
0:00 |  | нет
3:00 |  | нет
6:00 |  | нет
Материально-Технические ценности приняты на самоохрану:
ЗАМЕЧАНИЯ ПО РАБОТЕ ОБОРУДОВАНИЯ
Мехоборудование
Аспирация и вентиляция |  | ФРИК-455
КИПиА |  | КС-2,5 на авт. (1,2,3,4,5,6,7)
Электрооборудование |  | Fe=850/1700
Дополнительные замечания
РАПОРТ | от<<08>>апреля 2018г. |  | Смена №1 | Мастер смены |  | Шаймарданов
ПЕЧНОЙ УЧАСТОК
| Расход воздуха м3 /час | Упругость дутья кгс/м2 | Расход кислорода |  | Температура |  | V | Давление под сводом кгс/м2 | УИО |  | Дымососы
№ Печи |  |  | м3 /час | % | в слое | под сводом
2 | 27000 | 2420 | 4100 | 31 | 980 | 359 | 48 | -10 | Pб | 11 | лев
Ф/К | 1800 | 2220 | [6 empty] | Qп | 24
А/Х | 3500 | 1500
5 | [8 empty] | Pб
Ф/К | [8 empty] | Qп
А/Х | [8 empty] | Pт
УДЕЛЬНАЯ ПРОИЗВОДИТЕЛЬНОСТЬ ПЕЧЕЙ
КС № тм2 /сут |  |  |  | КС № тм2 /сут |  |  |  | КС № тм2 /сут
УЧАСТОК КЛАССИФИКАЦИИ ОГАРКА
|  |  | Наличие огарка в бункерах |  |  |  | 1057
ГМЦ,м |  |  | Участка классификации,м |  |  |  |  | Накопители (силоса),м |  |  | Эксплуатация оборудования
-2т | [7 empty] | -42т
4 | 5 | 6.5 | 3 | 1 | 4 | полн | 1 | 5 | 2.5 | 5 | Элеваторы | 1-4
1 | п | 4.5 | 5 | пол | 6 | 5 | 2 | 10.5 | 13.5 | 16 | Мельницы | 1-3
всего |  | 16 | 7 | пуст |  | 868 | 3 | 16 | 16 | 16 | А/сепараторы | 1-3
УЧАСТОК ЭЛЕКТРОФИЛЬТРОВ
Электрофильтр |  | Температура |  | Вольтамперная характеристика |  |  | Концентрация SO2 | Запыленность газа по системам |  |  | Откачка пыли с бункеров по факту |  | Вакуум насос
|  | Вход | Выход
[8 empty] | 1 | 2 | 3 |  |  | 1 | 2
ГК - 30 М | 1 секция
| 2 секция | 197 | 142 | 7/14 | 0/0 | 10/20 |  |  |  |  | откачено
ГК - 30 Г | 1 секция
| 2 секция | 245 | 220 | 6/12 | 11/22 | 15/30 |  |  |  |  | откачено
ГК - 60 | 1 секция
| 2 секция | 272 | 245 | 21/42 | 18/36 | 13/26 |  |  |  |  | откачено
СКЛАД КОНЦЕНТРАТОВ
Загрузка концентратов(показания весоизмерителя) |  |  | Подход вагонов |  |  | Шихта
|  | Разгружено п/вагонов |  |  |  | 3згок+1а/т+70т ж
за смену | за сутки | за смену | за сутки | на станции | в отгрузке
217625 |  | 5а/тс 14 |  |  |  | дробилка
217434 |  | пути |  |  |  | №1
191 | [5 empty] | Влага:%9,3
УЧАСТОК ВОЗДУХОДУВНЫХ МАШИН
Концентрации О2 в помещении |  | Время пуска и остановки воздушных машин |  | В работе воздуходувных машин
20.8% |  |  |  | 1.4
ОГРАЖДЕНИЕ
Результат осмотра | Подпись лица производившегосы осмотр | Запись лица, ответственного за исправное состояние |  | Подпись лица производившего осмотра
|  | срок устранения неисправности | отметка устранении неисправности
Замечаний нет
Время | Разряжение на коллекторе чистого газа | Концентрация SO2 |  |  | Ситовой анализ смеси огарка с ленты | Соответствие ТИ | Подпись
|  | 1 | 3 | ср.
8 00 | -10 |  |  | 8.7
9 00 | -10 |  |  | 8.7 |  | соотв
10 00 | -10 |  |  | 8.7
11 00 | -10 |  |  | 8.7 |  | соотв
12 00 | -10 |  |  | 8.7
13 00 | -10 |  |  | 8.7 |  | соотв
14 00 | -10 |  |  | 8.7
15 00 | -10 |  |  | 8.7 |  | соотв
Среднее значение
Время | Место отбора пробы | Ss в огарке | S общая | Соответствие ТИ | Подпись |  | Мероприятия по НМУ
КОРРЕКТИРУЮЩИЕ ДЕЙСТВИЯ
Время | Характер несоответствия ТИ | Корректирующие действия
Отметка о состоянии <<кипящего>> слоя печей <<КС>>
Циклоны чистые, накопление материала нет.
САМООХРАНА
Время обхода объекта |  | Замечание |  | Отметка об устранении |  | Подпись
8:00 |  | нет
12:00 |  | нет
15:00 |  | нет
Материально-Технические ценности приняты на самоохрану:
ЗАМЕЧАНИЯ ПО РАБОТЕ ОБОРУДОВАНИЯ
Мехоборудование
Аспирация и вентиляция |  | ФРИК-455
КИПиА |  | КС-2,5 на авт. (1,2,3,4,5,6,7)
Электрооборудование
Дополнительные замечания
РАПОРТ | от<<08>>апреля 2018г. |  | Смена №2 | Мастер смены |  | Едильбаев Р.М.
ПЕЧНОЙ УЧАСТОК
| Расход воздуха м3 /час | Упругость дутья кгс/м2 | Расход кислорода |  | Температура |  | V | Давление под сводом кгс/м2 | УИО |  | Дымососы
№ Печи |  |  | м3 /час | % | в слое | под сводом
2 | 27200 | 2450 | 3900 | 30 | 980 | 351 | 60 | -10 | Pб | 10.7 | лев
Ф/К | 1900 | 2230 | [6 empty] | Qп | 24
А/Х | 3850 | 1340
5 | [8 empty] | Pб
Ф/К | [8 empty] | Qп
А/Х | [8 empty] | Pт
УДЕЛЬНАЯ ПРОИЗВОДИТЕЛЬНОСТЬ ПЕЧЕЙ
КС № тм2 /сут |  |  |  | КС № тм2 /сут |  |  |  | КС № тм2 /сут
УЧАСТОК КЛАССИФИКАЦИИ ОГАРКА
|  |  | Наличие огарка в бункерах |  |  |  | 966
ГМЦ,м |  |  | Участка классификации,м |  |  |  |  | Накопители (силоса),м |  |  | Эксплуатация оборудования
-55т
4 | 3.5 | 6 | 3 | 1 | 4 | п | 1 | 5 | 2.5 | 5 | Элеваторы
1 | п | 4.5 | 5 | полн | 6 | 6.5 | 2 | 16 | 16 | 16 | Мельницы
всего |  | 13 | 7 | пуст |  | 828 | 3 | 16 | 16 | 16 | А/сепараторы
УЧАСТОК ЭЛЕКТРОФИЛЬТРОВ
Электрофильтр |  | Температура |  | Вольтамперная характеристика |  |  | Концентрация SO2 | Запыленность газа по системам |  |  | Откачка пыли с бункеров по факту |  | Вакуум насос
|  | Вход | Выход
[8 empty] | 1 | 2 | 3 |  |  | 1 | 2
ГК - 30 М | 1 секция
| 2 секция | 150 | 226 | 7/14 | 0/0 | 9/18
ГК - 30 Г | 1 секция
| 2 секция | 284 | 245 | 6/12 | 11/22 | 15/30
ГК - 60 | 1 секция
| 2 секция | 284 | 258 | 21/42 | 18/36 | 13/26
СКЛАД КОНЦЕНТРАТОВ
Загрузка концентратов(показания весоизмерителя) |  | Подход вагонов |  |  |  | Шихта
|  | Разгружено п/вагонов |  |  |  | 3з+2а/т+70т ж
за смену | за сутки | за смену | за сутки | на станции | в отгрузке
217828 | 217828 | 4а/т |  |  |  | дробилка
217625 | 217253 |  |  |  |  | №1
206 | 575 |  |  |  |  | Влага:%
УЧАСТОК ВОЗДУХОДУВНЫХ МАШИН
Концентрации О2 в помещении |  | Время пуска и остановки воздушных машин |  | В работе воздуходувных машин
20.8% |  |  |  | 1.4
ОГРАЖДЕНИЕ
Результат осмотра | Подпись лица производившегосы осмотр | Запись лица, ответственного за исправное состояние |  | Подпись лица производившего осмотра
|  | срок устранения неисправности | отметка устранении неисправности
Замечаний нет
Время | Разряжение на коллекторе чистого газа | Концентрация SO2 |  |  | Ситовой анализ смеси огарка с ленты | Соответствие ТИ | Подпись
|  | 1 | 3 | ср.
16 00 | -10
17 00 | -10
18 00 | -10
19 00 | -10
20 00 | -10
21 00 | -10
22 00 | -10
23 00 | -10
Время | Место отбора пробы | Ss в огарке | S общая | Соответствие ТИ | Подпись |  | Мероприятия по НМУ
КОРРЕКТИРУЮЩИЕ ДЕЙСТВИЯ
Время | Характер несоответствия ТИ | Корректирующие действия
Отметка о состоянии <<кипящего>> слоя печей <<КС>>
САМООХРАНА
Время обхода объекта |  | Замечание |  | Отметка об устранении |  | Подпись
16:00 |  | нет
20:00 |  | нет
23:00 |  | нет
Материально-Технические ценности приняты на самоохрану:
ЗАМЕЧАНИЯ ПО РАБОТЕ ОБОРУДОВАНИЯ
Мехоборудование
Аспирация и вентиляция |  | ФРИК-455
КИПиА |  | КС-2,5 на авт. (1,2,3,4,5,6,7)
Электрооборудование
Дополнительные замечания

## 09.04.18
РАПОРТ | от<<09>>апреля 2018г. |  | Смена №3 | Мастер смены |  | Ибраев Д.М.
ПЕЧНОЙ УЧАСТОК
| Расход воздуха м3 /час | Упругость дутья кгс/м2 | Расход кислорода |  | Температура |  | V | Давление под сводом кгс/м2 | УИО |  | Дымососы
№ Печи |  |  | м3 /час | % | в слое | под сводом
2 | [8 empty] | Pб
Ф/К | [8 empty] | Qп
А/Х
5 | 27500 | 2430 | 4000 | 30 | 980 | 361 | 55 | -10 | Pб | 10.5 | прав
Ф/К | 1880 | 2240 | [6 empty] | Qп | 24
А/Х | 3800 | 1400 | [6 empty] | Pт
УДЕЛЬНАЯ ПРОИЗВОДИТЕЛЬНОСТЬ ПЕЧЕЙ
КС № тм2 /сут |  |  |  | КС № тм2 /сут |  |  |  | КС № тм2 /сут
УЧАСТОК КЛАССИФИКАЦИИ ОГАРКА
|  |  | Наличие огарка в бункерах |  |  |  | 809
ГМЦ,м |  |  | Участка классификации,м |  |  |  |  | Накопители (силоса),м |  |  | Эксплуатация оборудования
-193
|  | -136 |  |  |  | +9 |  | -157 |  | -290
4 | 2.5 | 4 | 3 | 1 | 4 | пол | 1 | 6 | 6 | 5 | Элеваторы | 1,2,3,4
1 | 1 | 5 | 5 | 1 | 6 | 5 | 2 | 16 | 16 | 16 | Мельницы | 1,2,3
всего |  | 12.5 | 7 | пуст |  | 837 | 3 | 16 | 16 | 16 | А/сепараторы | 1,2,3
УЧАСТОК ЭЛЕКТРОФИЛЬТРОВ
Электрофильтр |  | Температура |  | Вольтамперная характеристика |  |  | Концентрация SO2 | Запыленность газа по системам |  |  | Откачка пыли с бункеров по факту |  | Вакуум насос
|  | Вход | Выход
[8 empty] | 1 | 2 | 3 |  |  | 1 | 2
ГК - 30 М | 1 секция
| 2 секция | 254 | 228 | 7/14 | 0/0 | 9/18
ГК - 30 Г | 1 секция
| 2 секция | 282 | 244 | 6/12 | 11/22 | 15/30
ГК - 60 | 1 секция
| 2 секция | 281 | 258 | 21/42 | 18/36 | 13/26
СКЛАД КОНЦЕНТРАТОВ
Загрузка концентратов(показания весоизмерителя) |  |  | Подход вагонов |  |  | Шихта
|  | Разгружено п/вагонов |  |  |  | 3згок+2а/т+70т нев
за смену | за сутки | за смену | за сутки | на станции | в отгрузке
218025 | 217828 | 4зг+4а/т 2марг | 9зг 8а/т(14п) | 49згок 5а/т 1марг |  | дробилка
217828 | 217253 | 160а/т | 2а/т +2марг+1сера |  |  | №1
197 | 575 |  | 240а/т |  |  | Влага:%9,3
УЧАСТОК ВОЗДУХОДУВНЫХ МАШИН
Концентрации О2 в помещении |  | Время пуска и остановки воздушных машин |  | В работе воздуходувных машин
20.8% |  |  |  | 1.4
ОГРАЖДЕНИЕ
Результат осмотра | Подпись лица производившегосы осмотр | Запись лица, ответственного за исправное состояние |  | Подпись лица производившего осмотра
|  | срок устранения неисправности | отметка устранении неисправности
Замечаний нет
Время | Разряжение на коллекторе чистого газа | Концентрация SO2 |  |  | Ситовой анализ смеси огарка с ленты | Соответствие ТИ | Подпись
|  | 1 | 3 | ср.
0 00 | -10 |  |  | 8.7
1 00 | -10 |  |  | 8.7
2 00 | -10 |  |  | 8.7
3 00 | -10 |  |  | 8.7
4 00 | -10 |  |  | 8.7
5 00 | -10 |  |  | 8.7 | 3.2 | соотв
6 00 | -10 |  |  | 8.7
7 00 | -10 |  |  | 8.7 | 3 | соотв
Среднее значение |  |  |  |  | 3,4 | отк
Время | Место отбора пробы | Ss в огарке | S общая | Соответствие ТИ | Подпись |  | Мероприятия по НМУ
2018-04-07 | огар лент | 0.28 | 2.49 | соотв
КОРРЕКТИРУЮЩИЕ ДЕЙСТВИЯ
Время | Характер несоответствия ТИ | Корректирующие действия
4:00 | с лента 3,4;а)с №1-3,7; №2-4,9 ; №34,5.0 | Нагрузил частотника на 100%
Отметка о состоянии <<кипящего>> слоя печей <<КС>>
Циклоны чистые, накопление материала нет.
САМООХРАНА
Время обхода объекта |  | Замечание |  | Отметка об устранении |  | Подпись
1:00 |  | нет
4:00 |  | нет
7:00 |  | нет
Материально-Технические ценности приняты на самоохрану:
ЗАМЕЧАНИЯ ПО РАБОТЕ ОБОРУДОВАНИЯ
Мехоборудование
Аспирация и вентиляция |  | ФРИК-455
КИПиА |  | КС-2,5 на авт. (1,2,3,4,5,6,7)
Электрооборудование |  | Fe=850/1700
Дополнительные замечания
РАПОРТ | от<<09>>апреля 2018г. |  | Смена №1 | Мастер смены |  | Шаймарданов
ПЕЧНОЙ УЧАСТОК
| Расход воздуха м3 /час | Упругость дутья кгс/м2 | Расход кислорода |  | Температура |  | V | Давление под сводом кгс/м2 | УИО |  | Дымососы
№ Печи |  |  | м3 /час | % | в слое | под сводом
2 | 26000 | 2450 | 4100 | 30 | 980 | 351 | 50 | -10 | Pб | 11 | прав
Ф/К | 1850 | 2200 | [6 empty] | Qп | 25
А/Х | 3800 | 1400
5 | [8 empty] | Pб
Ф/К | [8 empty] | Qп
А/Х | [8 empty] | Pт
УДЕЛЬНАЯ ПРОИЗВОДИТЕЛЬНОСТЬ ПЕЧЕЙ
КС № тм2 /сут |  |  |  | КС № тм2 /сут |  |  |  | КС № тм2 /сут
УЧАСТОК КЛАССИФИКАЦИИ ОГАРКА
|  |  | Наличие огарка в бункерах |  |  |  | 704
ГМЦ,м |  |  | Участка классификации,м |  |  |  |  | Накопители (силоса),м |  |  | Эксплуатация оборудования
-80т | [7 empty] | -105т
4 | 1.5 | 4 | 3 |  | 4 | полн | 1 | 7.5 | 7.5 | 5 | Элеваторы | 1-4
1 | 1 | 4.5 | 5 | 1 | 6 | 5 | 2 | 16 | 16 | 16 | Мельницы | 1-3
всего |  | 11.5 | 7 | пуст |  | 837 | 3 | 16 | 16 | 16 | А/сепараторы | 1-3
УЧАСТОК ЭЛЕКТРОФИЛЬТРОВ
Электрофильтр |  | Температура |  | Вольтамперная характеристика |  |  | Концентрация SO2 | Запыленность газа по системам |  |  | Откачка пыли с бункеров по факту |  | Вакуум насос
|  | Вход | Выход
[8 empty] | 1 | 2 | 3 |  |  | 1 | 2
ГК - 30 М | 1 секция
| 2 секция | 218 | 140 | 7/14 | 0/0 | 9/18 |  |  |  |  | откачено
ГК - 30 Г | 1 секция
| 2 секция | 258 | 232 | 6/12 | 11/22 | 14/28 |  |  |  |  | откачено
ГК - 60 | 1 секция
| 2 секция | 285 | 250 | 18/36 | 17/34 | 0/0 |  |  |  |  | откачено
СКЛАД КОНЦЕНТРАТОВ
Загрузка концентратов(показания весоизмерителя) |  |  | Подход вагонов |  |  | Шихта
|  | Разгружено п/вагонов |  |  |  | 3згок+1а/т+70т ж
за смену | за сутки | за смену | за сутки | на станции | в отгрузке
218222 |  | 4а/т+2з+1а/т=7п/в |  |  |  | дробилка
218025 |  | пути |  |  |  | №1
197 | [5 empty] | Влага:%9,4
УЧАСТОК ВОЗДУХОДУВНЫХ МАШИН
Концентрации О2 в помещении |  | Время пуска и остановки воздушных машин |  | В работе воздуходувных машин
20.8% |  |  |  | 1.4
ОГРАЖДЕНИЕ
Результат осмотра | Подпись лица производившегосы осмотр | Запись лица, ответственного за исправное состояние |  | Подпись лица производившего осмотра
|  | срок устранения неисправности | отметка устранении неисправности
Замечаний нет
Время | Разряжение на коллекторе чистого газа | Концентрация SO2 |  |  | Ситовой анализ смеси огарка с ленты | Соответствие ТИ | Подпись
|  | 1 | 3 | ср.
8 00 | -10 |  |  | 8.7
9 00 | -10 |  |  | 8.7 | 3,6 | соотв
10 00 | -10 |  |  | 8.7
11 00 | -10 |  |  | 8.7 | 3,6 | соотв
12 00 | -10 |  |  | 8.7
13 00 | -10 |  |  | 8.7 | 3,6 | соотв
14 00 | -10 |  |  | 8.7
15 00 | -10 |  |  | 8.7 | 3,6 | соотв
Среднее значение
Время | Место отбора пробы | Ss в огарке | S общая | Соответствие ТИ | Подпись |  | Мероприятия по НМУ
КОРРЕКТИРУЮЩИЕ ДЕЙСТВИЯ
Время | Характер несоответствия ТИ | Корректирующие действия
Отметка о состоянии <<кипящего>> слоя печей <<КС>>
Циклоны чистые, накопление материала нет.
САМООХРАНА
Время обхода объекта |  | Замечание |  | Отметка об устранении |  | Подпись
8:00 |  | нет
12:00 |  | нет
15:00 |  | нет
Материально-Технические ценности приняты на самоохрану:
ЗАМЕЧАНИЯ ПО РАБОТЕ ОБОРУДОВАНИЯ
Мехоборудование
Аспирация и вентиляция |  | ФРИК-455
КИПиА |  | КС-2,5 на авт. (1,2,3,4,5,6,7)
Электрооборудование
Дополнительные замечания
РАПОРТ | от<<09>>апреля 2018г. |  | Смена №2 | Мастер смены |  | Едильбаев Р.М.
ПЕЧНОЙ УЧАСТОК
| Расход воздуха м3 /час | Упругость дутья кгс/м2 | Расход кислорода |  | Температура |  | V | Давление под сводом кгс/м2 | УИО |  | Дымососы
№ Печи |  |  | м3 /час | % | в слое | под сводом
2 | 26400 | 2420 | 4000 | 29 | 980 | 374 |  |  | Pб | 11 | прав
Ф/К | 1810 | 2200 | [6 empty] | Qп | 24
А/Х | 3600 | 1400
5 | [8 empty] | Pб
Ф/К | [8 empty] | Qп
А/Х | [8 empty] | Pт
УДЕЛЬНАЯ ПРОИЗВОДИТЕЛЬНОСТЬ ПЕЧЕЙ
КС № тм2 /сут |  |  |  | КС № тм2 /сут |  |  |  | КС № тм2 /сут
УЧАСТОК КЛАССИФИКАЦИИ ОГАРКА
|  |  | Наличие огарка в бункерах |  |  |  | 599
ГМЦ,м |  |  | Участка классификации,м |  |  |  |  | Накопители (силоса),м |  |  | Эксплуатация оборудования
-129т
4 | 1 | 5 | 3 | 1 | 4 | полн | 1 | 9 | 9 | 5 | Элеваторы | 1-4
1 | 2 | 4.5 | 5 | 1 | 6 | 4.5 | 2 | 16 | 16 | 16 | Мельницы | 1-3
всего |  | 13 | 7 | пуст |  | 850 | 3 | 16 | 16 | 16 | А/сепараторы | 1-3
УЧАСТОК ЭЛЕКТРОФИЛЬТРОВ
Электрофильтр |  | Температура |  | Вольтамперная характеристика |  |  | Концентрация SO2 | Запыленность газа по системам |  |  | Откачка пыли с бункеров по факту |  | Вакуум насос
|  | Вход | Выход
[8 empty] | 1 | 2 | 3 |  |  | 1 | 2
ГК - 30 М | 1 секция
| 2 секция | 290 | 245 | 7/14 | 0/0 | 9/18
ГК - 30 Г | 1 секция
| 2 секция | 153 | 237 | 6/12 | 11/22 | 14/28
ГК - 60 | 1 секция
| 2 секция | 286 | 252 | 18/36 | 21/42 | 0/0
СКЛАД КОНЦЕНТРАТОВ
Загрузка концентратов(показания весоизмерителя) |  | Подход вагонов |  |  |  | Шихта
|  | Разгружено п/вагонов |  |  |  | 3з+2а/т+70т ж
за смену | за сутки | за смену | за сутки | на станции | в отгрузке
218421 | 218421 | 4а/т |  |  |  | дробилка
218222 | 21828 |  |  |  |  | №1
199 | 593 |  |  |  |  | Влага:%
УЧАСТОК ВОЗДУХОДУВНЫХ МАШИН
Концентрации О2 в помещении |  | Время пуска и остановки воздушных машин |  | В работе воздуходувных машин
20.8% |  |  |  | 1.4
ОГРАЖДЕНИЕ
Результат осмотра | Подпись лица производившегосы осмотр | Запись лица, ответственного за исправное состояние |  | Подпись лица производившего осмотра
|  | срок устранения неисправности | отметка устранении неисправности
Замечаний нет
Время | Разряжение на коллекторе чистого газа | Концентрация SO2 |  |  | Ситовой анализ смеси огарка с ленты | Соответствие ТИ | Подпись
|  | 1 | 3 | ср.
16 00 | -10 |  |  |  | 3.6 | соотв
17 00 | -10
18 00 | -10 |  |  |  | 3.6 | соотв
19 00 | -10
20 00 | -10 |  |  |  | 3.6 | соотв
21 00 | -10
22 00 | -10 |  |  |  | 3.6 | соотв
23 00 | -10
Время | Место отбора пробы | Ss в огарке | S общая | Соответствие ТИ | Подпись |  | Мероприятия по НМУ
КОРРЕКТИРУЮЩИЕ ДЕЙСТВИЯ
Время | Характер несоответствия ТИ | Корректирующие действия
Отметка о состоянии <<кипящего>> слоя печей <<КС>>
САМООХРАНА
Время обхода объекта |  | Замечание |  | Отметка об устранении |  | Подпись
16:00 |  | нет
20:00 |  | нет
23:00 |  | нет
Материально-Технические ценности приняты на самоохрану:
ЗАМЕЧАНИЯ ПО РАБОТЕ ОБОРУДОВАНИЯ
Мехоборудование
Аспирация и вентиляция |  | ФРИК-455
КИПиА |  | КС-2,5 на авт. (1,2,3,4,5,6,7)
Электрооборудование
Дополнительные замечания

## 10.04.18
РАПОРТ | от<<10>>апреля 2018г. |  | Смена №3 | Мастер смены |  | Ибраев Д.М.
ПЕЧНОЙ УЧАСТОК
| Расход воздуха м3 /час | Упругость дутья кгс/м2 | Расход кислорода |  | Температура |  | V | Давление под сводом кгс/м2 | УИО |  | Дымососы
№ Печи |  |  | м3 /час | % | в слое | под сводом
2 | 26300 | 2440 | 4000 | 31 | 980 | 394 | 60 | -10 | Pб | 10.5 | лев
Ф/К | 1810 | 2200 | [6 empty] | Qп | 25
А/Х | 3750 | 1460
5 | [8 empty] | Pб
Ф/К | [8 empty] | Qп
А/Х | [8 empty] | Pт
УДЕЛЬНАЯ ПРОИЗВОДИТЕЛЬНОСТЬ ПЕЧЕЙ
КС № тм2 /сут |  |  |  | КС № тм2 /сут |  |  |  | КС № тм2 /сут
УЧАСТОК КЛАССИФИКАЦИИ ОГАРКА
|  |  | Наличие огарка в бункерах |  |  |  | 529
ГМЦ,м |  |  | Участка классификации,м |  |  |  |  | Накопители (силоса),м |  |  | Эксплуатация оборудования
-338
|  | -129 | -109 |  |  | -96 |  | -70 |  | -280
4 | 1.5 | 4 | 3 | 1 | 4 | пол | 1 | 10 | 10 | 5 | Элеваторы | 1,2,3,4
1 | 1 | 4.5 | 5 | 1 | 6 | пуст | 2 | 16 | 16 | 16 | Мельницы | 1,2,3
всего |  | 11 | 7 | пуст |  | 741 | 3 | 16 | 16 | 16 | А/сепараторы | 1,2,3
УЧАСТОК ЭЛЕКТРОФИЛЬТРОВ
Электрофильтр |  | Температура |  | Вольтамперная характеристика |  |  | Концентрация SO2 | Запыленность газа по системам |  |  | Откачка пыли с бункеров по факту |  | Вакуум насос
|  | Вход | Выход
[8 empty] | 1 | 2 | 3 |  |  | 1 | 2
ГК - 30 М | 1 секция
| 2 секция | 147 | 236 | 7/14 | 0/0 | 9/18
ГК - 30 Г | 1 секция
| 2 секция | 279 | 246 | 6/12 | 11/22 | 14/28
ГК - 60 | 1 секция
| 2 секция | 280 | 250 | 18/36 | 21/42 | 0/0
СКЛАД КОНЦЕНТРАТОВ
Загрузка концентратов(показания весоизмерителя) |  |  | Подход вагонов |  |  | Шихта
|  | Разгружено п/вагонов |  |  |  | 3згок+2а/т+70т нев
за смену | за сутки | за смену | за сутки | на станции | в отгрузке
218606 | 218421 | 4з 4а/т 1марг | 6з 10а/т | 60зг 10а/т 3нев |  | дробилка
218421 | 217828 |  | 2марг +2а/т с ут |  |  | №1
185 | 593 | 200а/т | 421а/т |  |  | Влага:%9,3
УЧАСТОК ВОЗДУХОДУВНЫХ МАШИН
Концентрации О2 в помещении |  | Время пуска и остановки воздушных машин |  | В работе воздуходувных машин
20.8% |  |  |  | 1.4
ОГРАЖДЕНИЕ
Результат осмотра | Подпись лица производившегосы осмотр | Запись лица, ответственного за исправное состояние |  | Подпись лица производившего осмотра
|  | срок устранения неисправности | отметка устранении неисправности
Замечаний нет
Время | Разряжение на коллекторе чистого газа | Концентрация SO2 |  |  | Ситовой анализ смеси огарка с ленты | Соответствие ТИ | Подпись
|  | 1 | 3 | ср.
0 00 | -10 |  |  | 8.6
1 00 | -10 |  |  | 8.7 | 3.6 | соотв
2 00 | -10 |  |  | 8.6
3 00 | -10 |  |  | 8.9 | 3.5 | соотв
4 00 | -10 |  |  | 8.7
5 00 | -10 |  |  | 8.8 | 3.7 | соотв
6 00 | -10 |  |  | 8.6
7 00 | -10 |  |  | 8.8
Среднее значение |  |  |  |  | 3,6 ОТК
Время | Место отбора пробы | Ss в огарке | S общая | Соответствие ТИ | Подпись |  | Мероприятия по НМУ
2018-04-08 | огар лент | 0.30 | 2.49 | соотв
КОРРЕКТИРУЮЩИЕ ДЕЙСТВИЯ
Время | Характер несоответствия ТИ | Корректирующие действия
Отметка о состоянии <<кипящего>> слоя печей <<КС>>
Циклоны чистые, накопление материала нет.
САМООХРАНА
Время обхода объекта |  | Замечание |  | Отметка об устранении |  | Подпись
1:00 |  | нет
4:00 |  | нет
7:00 |  | нет
Материально-Технические ценности приняты на самоохрану:
ЗАМЕЧАНИЯ ПО РАБОТЕ ОБОРУДОВАНИЯ
Мехоборудование
Аспирация и вентиляция |  | ФРИК-455
КИПиА |  | КС-2,5 на авт. (1,2,3,4,5,6,7)
Электрооборудование |  | Fe=950/1900
Дополнительные замечания
РАПОРТ | от<<10>>апреля 2018г. |  | Смена №1 | Мастер смены |  | Едильбаев Р.М.
ПЕЧНОЙ УЧАСТОК
| Расход воздуха м3 /час | Упругость дутья кгс/м2 | Расход кислорода |  | Температура |  | V | Давление под сводом кгс/м2 | УИО |  | Дымососы
№ Печи |  |  | м3 /час | % | в слое | под сводом
2 | 25800 | 2400 | 4000 | 31 | 980 | 386 | 50 | -10 | Pб | 11.1 | прав
Ф/К | 1800 | 2200 | [6 empty] | Qп | 24
А/Х | 3700 | 1500
5 | [8 empty] | Pб
Ф/К | [8 empty] | Qп
А/Х | [8 empty] | Pт
УДЕЛЬНАЯ ПРОИЗВОДИТЕЛЬНОСТЬ ПЕЧЕЙ
КС № тм2 /сут |  |  |  | КС № тм2 /сут |  |  |  | КС № тм2 /сут
УЧАСТОК КЛАССИФИКАЦИИ ОГАРКА
|  |  | Наличие огарка в бункерах |  |  |  | 476
ГМЦ,м |  |  | Участка классификации,м |  |  |  |  | Накопители (силоса),м |  |  | Эксплуатация оборудования
+54т
4 | пол | 3 | 3 | 1 | 4 | полн | 1 | 11 | 10.5 | 5 | Элеваторы | 1-4
1 | 2.5 | 4.5 | 5 | 1 | 6 | 5.5 | 2 | 16 | 16 | 16 | Мельницы | 1-3
всего |  | 10 | 7 | пуст |  | 823 | 3 | 16 | 16 | 16 | А/сепараторы | 1-3
УЧАСТОК ЭЛЕКТРОФИЛЬТРОВ
Электрофильтр |  | Температура |  | Вольтамперная характеристика |  |  | Концентрация SO2 | Запыленность газа по системам |  |  | Откачка пыли с бункеров по факту |  | Вакуум насос
|  | Вход | Выход
[8 empty] | 1 | 2 | 3 |  |  | 1 | 2
ГК - 30 М | 1 секция
| 2 секция | 161 | 248 | 7/14 | 0/0 | 9/18 |  |  |  |  | откачено
ГК - 30 Г | 1 секция
| 2 секция | 284 | 248 | 6/12 | 11/22 | 14/28 |  |  |  |  | откачено
ГК - 60 | 1 секция
| 2 секция | 279 | 246 | 18/36 | 21/42 | 0/0 |  |  |  |  | откачено
СКЛАД КОНЦЕНТРАТОВ
Загрузка концентратов(показания весоизмерителя) |  |  | Подход вагонов |  |  | Шихта
|  | Разгружено п/вагонов |  |  |  | 3згок+1а/т+70т ж
за смену | за сутки | за смену | за сутки | на станции | в отгрузке
218791 |  | 3згок+3жез |  |  |  | дробилка
218606 |  | 6п/в |  |  |  | №1
185 | [5 empty] | Влага:%9,4
УЧАСТОК ВОЗДУХОДУВНЫХ МАШИН
Концентрации О2 в помещении |  | Время пуска и остановки воздушных машин |  | В работе воздуходувных машин
20.8% |  |  |  | 1.4
ОГРАЖДЕНИЕ
Результат осмотра | Подпись лица производившегосы осмотр | Запись лица, ответственного за исправное состояние |  | Подпись лица производившего осмотра
|  | срок устранения неисправности | отметка устранении неисправности
Замечаний нет
Время | Разряжение на коллекторе чистого газа | Концентрация SO2 |  |  | Ситовой анализ смеси огарка с ленты | Соответствие ТИ | Подпись
|  | 1 | 3 | ср.
8 00 | -10 |  |  |  | 3,5 | соотв
9 00 | -10
10 00 | -10 |  |  |  | 3,4 | соотв
11 00 | -10
12 00 | -10 |  |  |  | 3,6 | соотв
13 00 | -10
14 00 | -10 |  |  |  | 3,5 | соотв
15 00 | -10
Среднее значение
Время | Место отбора пробы | Ss в огарке | S общая | Соответствие ТИ | Подпись |  | Мероприятия по НМУ
КОРРЕКТИРУЮЩИЕ ДЕЙСТВИЯ
Время | Характер несоответствия ТИ | Корректирующие действия
Отметка о состоянии <<кипящего>> слоя печей <<КС>>
Циклоны чистые, накопление материала нет.
САМООХРАНА
Время обхода объекта |  | Замечание |  | Отметка об устранении |  | Подпись
8:00 |  | нет
12:00 |  | нет
15:00 |  | нет
Материально-Технические ценности приняты на самоохрану:
ЗАМЕЧАНИЯ ПО РАБОТЕ ОБОРУДОВАНИЯ
Мехоборудование
Аспирация и вентиляция |  | ФРИК-455
КИПиА |  | КС-2,5 на авт. (1,2,3,4,5,6,7)
Электрооборудование
Дополнительные замечания
РАПОРТ | от<<10>>апреля 2018г. |  | Смена №2 | Мастер смены |  | Жумагазы Е.Р.
ПЕЧНОЙ УЧАСТОК
| Расход воздуха м3 /час | Упругость дутья кгс/м2 | Расход кислорода |  | Температура |  | V | Давление под сводом кгс/м2 | УИО |  | Дымососы
№ Печи |  |  | м3 /час | % | в слое | под сводом
2 | 27000 | 2400 | 4100 | 32 | 980 | 352 | 57 | -10 | Pб | 10
Ф/К | 1800 | 2100 | [6 empty] | Qп | 23
А/Х | 3800 | 1400
5 | [8 empty] | Pб
Ф/К | [8 empty] | Qп
А/Х | [8 empty] | Pт
УДЕЛЬНАЯ ПРОИЗВОДИТЕЛЬНОСТЬ ПЕЧЕЙ
КС № тм2 /сут |  |  |  | КС № тм2 /сут |  |  |  | КС № тм2 /сут
УЧАСТОК КЛАССИФИКАЦИИ ОГАРКА
|  |  | Наличие огарка в бункерах |  |  |  | 336
ГМЦ,м |  |  | Участка классификации,м |  |  |  |  | Накопители (силоса),м |  |  | Эксплуатация оборудования
|  | -152 | [6 empty] | -140
4 | п | 3.5 | 3 | 1 | 4 | полн | 1 | 13 | 12.5 | 5 | Элеваторы
1 | 2.5 | 4.5 | 5 | 1 | 6 | 5.5 | 2 | 16 | 16 | 16 | Мельницы
всего |  | 10.5 | 7 | пуст |  | 823.9 | 3 | 16 | 16 | 16 | А/сепараторы
УЧАСТОК ЭЛЕКТРОФИЛЬТРОВ
Электрофильтр |  | Температура |  | Вольтамперная характеристика |  |  | Концентрация SO2 | Запыленность газа по системам |  |  | Откачка пыли с бункеров по факту |  | Вакуум насос
|  | Вход | Выход
[8 empty] | 1 | 2 | 3 |  |  | 1 | 2
ГК - 30 М | 1 секция
| 2 секция | 173 | 248
ГК - 30 Г | 1 секция
| 2 секция | 291 | 253
ГК - 60 | 1 секция
| 2 секция | 288 | 248
СКЛАД КОНЦЕНТРАТОВ
Загрузка концентратов(показания весоизмерителя) |  | Подход вагонов |  |  |  | Шихта
Разгружено п/вагонов
за смену | за сутки | за смену | за сутки | на станции | в отгрузке
219015 | 219015 |  |  |  |  | дробилка
218791 | 218421 |  |  |  |  | №
224 | 594 |  |  |  |  | Влага:%
УЧАСТОК ВОЗДУХОДУВНЫХ МАШИН
Концентрации О2 в помещении |  | Время пуска и остановки воздушных машин |  | В работе воздуходувных машин
20.8% |  |  |  | 1.4
ОГРАЖДЕНИЕ
Результат осмотра | Подпись лица производившегосы осмотр | Запись лица, ответственного за исправное состояние |  | Подпись лица производившего осмотра
|  | срок устранения неисправности | отметка устранении неисправности
Замечаний нет
Время | Разряжение на коллекторе чистого газа | Концентрация SO2 |  |  | Ситовой анализ смеси огарка с ленты | Соответствие ТИ | Подпись
|  | 1 | 3 | ср.
16 00 | -10 |  |  | 8.7
17 00 | -10 |  |  | 8.6
18 00 | -10 |  |  | 8.7
19 00 | -10 |  |  | 8.6
20 00 | -10 |  |  | 8.7
21 00 | -10 |  |  | 8.6
22 00 | -10 |  |  | 8.7
23 00 | -10 |  |  | 8.6
4.2
Время | Место отбора пробы | Ss в огарке | S общая | Соответствие ТИ | Подпись |  | Мероприятия по НМУ
КОРРЕКТИРУЮЩИЕ ДЕЙСТВИЯ
Время | Характер несоответствия ТИ | Корректирующие действия
Отметка о состоянии <<кипящего>> слоя печей <<КС>>
САМООХРАНА
Время обхода объекта |  | Замечание |  | Отметка об устранении |  | Подпись
16:00 |  | нет
20:00 |  | нет
23:00 |  | нет
Материально-Технические ценности приняты на самоохрану:
ЗАМЕЧАНИЯ ПО РАБОТЕ ОБОРУДОВАНИЯ
Мехоборудование
Аспирация и вентиляция |  | ФРИК-455
КИПиА |  | КС-2,5 на авт. (1,2,3,4,5,6,7)
Электрооборудование
Дополнительные замечания

## 11.04.18
РАПОРТ | от<<11>>апреля 2018г. |  | Смена №3 | Мастер смены |  | Ибраев Д.М.
ПЕЧНОЙ УЧАСТОК
| Расход воздуха м3 /час | Упругость дутья кгс/м2 | Расход кислорода |  | Температура |  | V | Давление под сводом кгс/м2 | УИО |  | Дымососы
№ Печи |  |  | м3 /час | % | в слое | под сводом
2 | 27300 | 2410 | 4100 | 30 | 980 | 373 | 55 | -10 | Pб | 11 | лев
Ф/К | 1850 | 2190 | [6 empty] | Qп | 25
А/Х | 3740 | 1400
5 | [8 empty] | Pб
Ф/К | [8 empty] | Qп
А/Х | [8 empty] | Pт
УДЕЛЬНАЯ ПРОИЗВОДИТЕЛЬНОСТЬ ПЕЧЕЙ
КС № тм2 /сут |  |  |  | КС № тм2 /сут |  |  |  | КС № тм2 /сут
УЧАСТОК КЛАССИФИКАЦИИ ОГАРКА
|  |  | Наличие огарка в бункерах |  |  |  | 196
ГМЦ,м |  |  | Участка классификации,м |  |  |  |  | Накопители (силоса),м |  |  | Эксплуатация оборудования
-264 сут
|  | -166 | -26 |  |  | +56 |  | -140 |  | -333
4 | п | 4.5 | 3 | 1 | 4 | пол | 1 | 13 | 12 | 9.5 | Элеваторы | 1,2,3,4
1 | 2 | 4.5 | 5 | 1 | 6 | 6.5 | 2 | 16 | 16 | 16 | Мельницы | 1,2,3
всего |  | 10.5 | 7 | пуст |  | 797 | 3 | 16 | 16 | 16 | А/сепараторы | 1,2,3
УЧАСТОК ЭЛЕКТРОФИЛЬТРОВ
Электрофильтр |  | Температура |  | Вольтамперная характеристика |  |  | Концентрация SO2 | Запыленность газа по системам |  |  | Откачка пыли с бункеров по факту |  | Вакуум насос
|  | Вход | Выход
[8 empty] | 1 | 2 | 3 |  |  | 1 | 2
ГК - 30 М | 1 секция
| 2 секция | 166 | 248 | 7/14 | 0/0 | 9/18
ГК - 30 Г | 1 секция
| 2 секция | 288 | 256 | 6/12 | 11/22 | 14/28
ГК - 60 | 1 секция
| 2 секция | 283 | 257 | 18/36 | 21/42 | 0/0
СКЛАД КОНЦЕНТРАТОВ
Загрузка концентратов(показания весоизмерителя) |  |  | Подход вагонов |  |  | Шихта
|  | Разгружено п/вагонов |  |  |  | 3згок+2а/т+70т нев
за смену | за сутки | за смену | за сутки | на станции | в отгрузке
219201 | 219015 | 4зг 2нев 6а/т | 9зг 4а/т 3нев | 52зг 2а/т 3нев |  | дробилка
219015 | 218421 | 240а/т | 1марг=17п/в |  |  | №1
186 | 594 |  | 280а/т |  |  | Влага:%9,3
УЧАСТОК ВОЗДУХОДУВНЫХ МАШИН
Концентрации О2 в помещении |  | Время пуска и остановки воздушных машин |  | В работе воздуходувных машин
20.8% |  |  |  | 1.4
ОГРАЖДЕНИЕ
Результат осмотра | Подпись лица производившегосы осмотр | Запись лица, ответственного за исправное состояние |  | Подпись лица производившего осмотра
|  | срок устранения неисправности | отметка устранении неисправности
Замечаний нет
Время | Разряжение на коллекторе чистого газа | Концентрация SO2 |  |  | Ситовой анализ смеси огарка с ленты | Соответствие ТИ | Подпись
|  | 1 | 3 | ср.
0 00 | -10 |  |  | 8.7
1 00 | -10 |  |  | 8.7
2 00 | -10 |  |  | 8.7
3 00 | -10 |  |  | 8.7
4 00 | -10 |  |  | 8.7
5 00 | -10 |  |  | 8.7
6 00 | -10 |  |  | 8.7
7 00 | -10 |  |  | 8.7
Среднее значение
Время | Место отбора пробы | Ss в огарке | S общая | Соответствие ТИ | Подпись |  | Мероприятия по НМУ
2018-04-09 | огар лент | 0.27 | 2.49 | соотв
КОРРЕКТИРУЮЩИЕ ДЕЙСТВИЯ
Время | Характер несоответствия ТИ | Корректирующие действия
Отметка о состоянии <<кипящего>> слоя печей <<КС>>
Циклоны чистые, накопление материала нет.
САМООХРАНА
Время обхода объекта |  | Замечание |  | Отметка об устранении |  | Подпись
1:00 |  | нет
4:00 |  | нет
7:00 |  | нет
Материально-Технические ценности приняты на самоохрану:
ЗАМЕЧАНИЯ ПО РАБОТЕ ОБОРУДОВАНИЯ
Мехоборудование
Аспирация и вентиляция |  | ФРИК-455
КИПиА |  | КС-2,5 на авт. (1,2,3,4,5,6,7)
Электрооборудование |  | Fe=950/1900
Дополнительные замечания
РАПОРТ | от<<11>>апреля 2018г. |  | Смена №1 | Мастер смены |  | Касымханов
ПЕЧНОЙ УЧАСТОК
| Расход воздуха м3 /час | Упругость дутья кгс/м2 | Расход кислорода |  | Температура |  | V | Давление под сводом кгс/м2 | УИО |  | Дымососы
№ Печи |  |  | м3 /час | % | в слое | под сводом
2 | 26500 | 2380 | 4100 | 30 | 980 | 368 | 60 | -10 | Pб | 10.6 | лев
Ф/К | 1850 | 2180 | [6 empty] | Qп | 24
А/Х | 3600 | 1435
5 | [8 empty] | Pб
Ф/К | [8 empty] | Qп
А/Х | [8 empty] | Pт
УДЕЛЬНАЯ ПРОИЗВОДИТЕЛЬНОСТЬ ПЕЧЕЙ
КС № тм2 /сут |  |  |  | КС № тм2 /сут |  |  |  | КС № тм2 /сут
УЧАСТОК КЛАССИФИКАЦИИ ОГАРКА
|  |  | Наличие огарка в бункерах |  |  |  | 126
ГМЦ,м |  |  | Участка классификации,м |  |  |  |  | Накопители (силоса),м |  |  | Эксплуатация оборудования
+94 | [5 empty] | +40 |  |  |  | -70
4 | пол | 1 | 3 | 1 | 4 | полн | 1 | 13 | 12 | 12.5 | Элеваторы | 1-4
1 | 1 | 3.5 | 5 | 1 | 6 | 5 | 2 | 16 | 16 | 16 | Мельницы | 1-3
всего |  | 5.5 | 7 | пуст |  | 837 | 3 | 16 | 16 | 16 | А/сепараторы | 1-3
УЧАСТОК ЭЛЕКТРОФИЛЬТРОВ
Электрофильтр |  | Температура |  | Вольтамперная характеристика |  |  | Концентрация SO2 | Запыленность газа по системам |  |  | Откачка пыли с бункеров по факту |  | Вакуум насос
|  | Вход | Выход
[8 empty] | 1 | 2 | 3 |  |  | 1 | 2
ГК - 30 М | 1 секция
| 2 секция | 164 | 240 | 7/14 | 0/0 | 8/20 |  |  |  |  | откачено
ГК - 30 Г | 1 секция
| 2 секция | 281 | 250 | 7/14 | 10/20 | 14/30 |  |  |  |  | откачено
ГК - 60 | 1 секция
| 2 секция | 278 | 244 | 16/32 | 16/30 | 0/2 |  |  |  |  | откачено
СКЛАД КОНЦЕНТРАТОВ
Загрузка концентратов(показания весоизмерителя) |  |  | Подход вагонов |  |  | Шихта
|  | Разгружено п/вагонов |  |  |  | 3згок+1а/т+70т ж
за смену | за сутки | за смену | за сутки | на станции | в отгрузке
219415 |  |  |  | 51згок |  | дробилка
219201 | [5 empty] | №1
214 |  | 6з+2а/т |  |  |  | Влага:%
УЧАСТОК ВОЗДУХОДУВНЫХ МАШИН
Концентрации О2 в помещении |  | Время пуска и остановки воздушных машин |  | В работе воздуходувных машин
20.8% |  |  |  | 1.4
ОГРАЖДЕНИЕ
Результат осмотра | Подпись лица производившегосы осмотр | Запись лица, ответственного за исправное состояние |  | Подпись лица производившего осмотра
|  | срок устранения неисправности | отметка устранении неисправности
Замечаний нет
Время | Разряжение на коллекторе чистого газа | Концентрация SO2 |  |  | Ситовой анализ смеси огарка с ленты | Соответствие ТИ | Подпись
|  | 1 | 3 | ср.
8 00 | -10
9 00 | -10
10 00 | -10
11 00 | -10
12 00 | -10
13 00 | -10
14 00 | -10
15 00 | -10
Среднее значение
Время | Место отбора пробы | Ss в огарке | S общая | Соответствие ТИ | Подпись |  | Мероприятия по НМУ
КОРРЕКТИРУЮЩИЕ ДЕЙСТВИЯ
Время | Характер несоответствия ТИ | Корректирующие действия
Отметка о состоянии <<кипящего>> слоя печей <<КС>>
Циклоны чистые, накопление материала нет.
САМООХРАНА
Время обхода объекта |  | Замечание |  | Отметка об устранении |  | Подпись
8:00 |  | нет
12:00 |  | нет
15:00 |  | нет
Материально-Технические ценности приняты на самоохрану:
ЗАМЕЧАНИЯ ПО РАБОТЕ ОБОРУДОВАНИЯ
Мехоборудование
Аспирация и вентиляция |  | ФРИК-455
КИПиА |  | КС-2,5 на авт. (1,2,3,4,5,6,7)
Электрооборудование
Дополнительные замечания
РАПОРТ | от<<11>>апреля 2018г. |  | Смена №2 | Мастер смены |  | Иконников В.А.
ПЕЧНОЙ УЧАСТОК
| Расход воздуха м3 /час | Упругость дутья кгс/м2 | Расход кислорода |  | Температура |  | V | Давление под сводом кгс/м2 | УИО |  | Дымососы
№ Печи |  |  | м3 /час | % | в слое | под сводом
2 | 27500 | 2380 | 4200 | 31 | 980 | 362 | 51 | -10 | Pб | 10.8 | лев
Ф/К | 1880 | 2160 | [6 empty] | Qп | 25
А/Х | 3650 | 1420
5 | [8 empty] | Pб
Ф/К | [8 empty] | Qп
А/Х | [8 empty] | Pт | 7.5
УДЕЛЬНАЯ ПРОИЗВОДИТЕЛЬНОСТЬ ПЕЧЕЙ
КС № тм2 /сут |  |  |  | КС № тм2 /сут |  |  |  | КС № тм2 /сут
УЧАСТОК КЛАССИФИКАЦИИ ОГАРКА
|  |  | Наличие огарка в бункерах |  |  |  | 0
ГМЦ,м |  |  | Участка классификации,м |  |  |  |  | Накопители (силоса),м |  |  | Эксплуатация оборудования
|  | -204 |  |  |  | -53 |  |  | -126
4 | п | 3 | 3 | 1 | 4 | полн | 1 | 16 | 16 | 16 | Элеваторы | 1-4
1 | п | 3.5 | 5 | 1 | 6 | 7 | 2 | 16 | 16 | 16 | Мельницы | 1,2,3
всего |  | 6.5 | 7 | пуст |  | 784 | 3 | 16 | 16 | 16 | А/сепараторы | 1,2,3
УЧАСТОК ЭЛЕКТРОФИЛЬТРОВ
Электрофильтр |  | Температура |  | Вольтамперная характеристика |  |  | Концентрация SO2 | Запыленность газа по системам |  |  | Откачка пыли с бункеров по факту |  | Вакуум насос
|  | Вход | Выход
[8 empty] | 1 | 2 | 3 |  |  | 1 | 2
ГК - 30 М | 1 секция
| 2 секция | 169 | 239 | 7/14 | 0/0 | 8/20
ГК - 30 Г | 1 секция
| 2 секция | 283 | 251 | 7/14 | 10/20 | 14/30
ГК - 60 | 1 секция
| 2 секция | 284 | 245 | 16/32 | 16/30 | 1/2
СКЛАД КОНЦЕНТРАТОВ
Загрузка концентратов(показания весоизмерителя) |  | Подход вагонов |  |  |  | Шихта
|  | Разгружено п/вагонов |  |  |  | 3з+2а/т+70т жез
за смену | за сутки | за смену | за сутки | на станции | в отгрузке
219597 | 219597 | 6зг+1а/т | 23п/в |  |  | дробилка
219415 | 219015 |  |  |  |  | №
182 | 582 |  |  |  |  | Влага:%
УЧАСТОК ВОЗДУХОДУВНЫХ МАШИН
Концентрации О2 в помещении |  | Время пуска и остановки воздушных машин |  | В работе воздуходувных машин
20.8% |  |  |  | 1.4
ОГРАЖДЕНИЕ
Результат осмотра | Подпись лица производившегосы осмотр | Запись лица, ответственного за исправное состояние |  | Подпись лица производившего осмотра
|  | срок устранения неисправности | отметка устранении неисправности
Замечаний нет
Время | Разряжение на коллекторе чистого газа | Концентрация SO2 |  |  | Ситовой анализ смеси огарка с ленты | Соответствие ТИ | Подпись
|  | 1 | 3 | ср.
16 00 | -10 |  |  | 8.7 | 3.6 | соотв
17 00 | -10 |  |  | 8.8
18 00 | -10 |  |  | 8.7 | 3.6 | соотв
19 00 | -10 |  |  | 8.6
20 00 | -10 |  |  | 8.6 | 3.6 | соотв
21 00 | -10 |  |  | 8.5
22 00 | -10 |  |  | 8.5 | 3.6 | соотв
23 00 | -10 |  |  | 8.6
Среднее значение |  |  |  | 8.6 | 3,6 | соотв
Время | Место отбора пробы | Ss в огарке | S общая | Соответствие ТИ | Подпись |  | Мероприятия по НМУ
КОРРЕКТИРУЮЩИЕ ДЕЙСТВИЯ
Время | Характер несоответствия ТИ | Корректирующие действия
Отметка о состоянии <<кипящего>> слоя печей <<КС>>
САМООХРАНА
Время обхода объекта |  | Замечание |  | Отметка об устранении |  | Подпись
16:00 |  | нет
20:00 |  | нет
23:00 |  | нет
Материально-Технические ценности приняты на самоохрану:
ЗАМЕЧАНИЯ ПО РАБОТЕ ОБОРУДОВАНИЯ
Мехоборудование
Аспирация и вентиляция |  | ФРИК-455
КИПиА |  | КС-2,5 на авт. (1,2,3,4,5,6,7)
Электрооборудование
Дополнительные замечания

## 12.04.18
РАПОРТ | от<<12>>апреля 2018г. |  | Смена №3 | Мастер смены |  | Шаймарданов
ПЕЧНОЙ УЧАСТОК
| Расход воздуха м3 /час | Упругость дутья кгс/м2 | Расход кислорода |  | Температура |  | V | Давление под сводом кгс/м2 | УИО |  | Дымососы
№ Печи |  |  | м3 /час | % | в слое | под сводом
2 | 27200 | 2400 | 4100 | 31 | 980 | 367 | 56 | -10 | Pб | 10.8 | прав
Ф/К | 1850 | 2200 | [6 empty] | Qп | 24
А/Х | 3800 | 1350
5 | [8 empty] | Pб
Ф/К | [8 empty] | Qп
А/Х | [8 empty] | Pт
УДЕЛЬНАЯ ПРОИЗВОДИТЕЛЬНОСТЬ ПЕЧЕЙ
КС № тм2 /сут |  |  |  | КС № тм2 /сут |  |  |  | КС № тм2 /сут
УЧАСТОК КЛАССИФИКАЦИИ ОГАРКА
|  |  | Наличие огарка в бункерах |  |  |  | 0
ГМЦ,м |  |  | Участка классификации,м |  |  |  |  | Накопители (силоса),м |  |  | Эксплуатация оборудования
-130т/см
|  | -239т/сут |  |  |  | -42
4 | 2.5 | 3.5 | 3 | 1 | 4 | пол | 1 | 16 | 16 | 16 | Элеваторы | 1-4
1 | 0.5 | 3.5 | 5 | 1 | 6 | пуст | 2 | 16 | 16 | 16 | Мельницы | 1-3
всего |  | 10 | 7 | пуст |  | 741 | 3 | 16 | 16 | 16 | А/сепараторы | 1-3
УЧАСТОК ЭЛЕКТРОФИЛЬТРОВ
Электрофильтр |  | Температура |  | Вольтамперная характеристика |  |  | Концентрация SO2 | Запыленность газа по системам |  |  | Откачка пыли с бункеров по факту |  | Вакуум насос
|  | Вход | Выход
[8 empty] | 1 | 2 | 3 |  |  | 1 | 2
ГК - 30 М | 1 секция
| 2 секция | 242 | 172 | 7/14 | 0/0 | 8/16
ГК - 30 Г | 1 секция
| 2 секция | 275 | 250 | 7/17 | 10/20 | 14/30
ГК - 60 | 1 секция
| 2 секция | 280 | 246 | 16/32 | 16/30 | 1/2
СКЛАД КОНЦЕНТРАТОВ
Загрузка концентратов(показания весоизмерителя) |  |  | Подход вагонов |  |  | Шихта
|  | Разгружено п/вагонов |  |  |  | 3згок+2а/т+70т ж
за смену | за сутки | за смену | за сутки | на станции | в отгрузке
219804 | 219597 | 11з+1а/т=12п/в | 14згок+7а/т+2ж=23п/в | 42згок | 10згок | дробилка
219597 | 219015 | 86а/т | 240а/т |  |  | №1
207 | 582 |  |  |  |  | Влага:%9,3
УЧАСТОК ВОЗДУХОДУВНЫХ МАШИН
Концентрации О2 в помещении |  | Время пуска и остановки воздушных машин |  | В работе воздуходувных машин
20.8% |  |  |  | 1.4
ОГРАЖДЕНИЕ
Результат осмотра | Подпись лица производившегосы осмотр | Запись лица, ответственного за исправное состояние |  | Подпись лица производившего осмотра
|  | срок устранения неисправности | отметка устранении неисправности
Замечаний нет
Время | Разряжение на коллекторе чистого газа | Концентрация SO2 |  |  | Ситовой анализ смеси огарка с ленты | Соответствие ТИ | Подпись
|  | 1 | 3 | ср.
0 00 | -10
1 00 | -10 |  |  |  | 5 | 1,4 не соотв
2 00 | -10
3 00 | -10 |  |  |  | 4.5 | 0,9 не соотв
4 00 | -10
5 00 | -10 |  |  |  | 3.7 | 0,1 не соотв
6 00 | -10
7 00 | -10 |  |  |  | 3.8 | 0,2 не соотв
Среднее значение
Время | Место отбора пробы | Ss в огарке | S общая | Соответствие ТИ | Подпись |  | Мероприятия по НМУ
1:00 | огар лент | 0.3 | 2.63 | соотв
КОРРЕКТИРУЮЩИЕ ДЕЙСТВИЯ
Время | Характер несоответствия ТИ | Корректирующие действия
Отметка о состоянии <<кипящего>> слоя печей <<КС>>
Циклоны чистые, накопление материала нет.
САМООХРАНА
Время обхода объекта |  | Замечание |  | Отметка об устранении |  | Подпись
0:00 |  | нет
3:00 |  | нет
6:00 |  | нет
Материально-Технические ценности приняты на самоохрану:
ЗАМЕЧАНИЯ ПО РАБОТЕ ОБОРУДОВАНИЯ
Мехоборудование
Аспирация и вентиляция |  | ФРИК-455
КИПиА |  | КС-2,5 на авт. (1,2,3,4,5,6,7)
Электрооборудование |  | Fe=950/1650
Дополнительные замечания
РАПОРТ | от<<12>>апреля 2018г. |  | Смена №1 | Мастер смены |  | Касымханов
ПЕЧНОЙ УЧАСТОК
| Расход воздуха м3 /час | Упругость дутья кгс/м2 | Расход кислорода |  | Температура |  | V | Давление под сводом кгс/м2 | УИО |  | Дымососы
№ Печи |  |  | м3 /час | % | в слое | под сводом
2 | 20400 | 2970 | 1500 | 26 | 980 | 530 | 35 | -10 | Pб | 10 | лев
Ф/К | 1820 | 2750 | [6 empty] | Qп | 25
А/Х | 3400 | 1390
5 | 26500 | 2400 | 4000 | 30 | 980 | 375 | 60 | -10 | Pб | 11
Ф/К | 1820 | 2180 | [6 empty] | Qп | 23
А/Х | 4000 | 1440 | [6 empty] | Pт | 7.5
УДЕЛЬНАЯ ПРОИЗВОДИТЕЛЬНОСТЬ ПЕЧЕЙ
КС № тм2 /сут |  |  |  | КС № тм2 /сут |  |  |  | КС № тм2 /сут
УЧАСТОК КЛАССИФИКАЦИИ ОГАРКА
|  |  | Наличие огарка в бункерах |  |  |  | 0
ГМЦ,м |  |  | Участка классификации,м |  |  |  |  | Накопители (силоса),м |  |  | Эксплуатация оборудования
-155 | [5 empty] | -147
4 | 2 | 6 | 3 | 1 | 4 | 2 | 1 | 16 | 16 | 16 | Элеваторы | 1-4
1 | 0.5 | 3.5 | 5 | 1 | 6 | пуст | 2 | 16 | 16 | 16 | Мельницы | 1-3
всего |  | 12 | 7 | пуст |  | 636 | 3 | 16 | 16 | 16 | А/сепараторы | 1-3
УЧАСТОК ЭЛЕКТРОФИЛЬТРОВ
Электрофильтр |  | Температура |  | Вольтамперная характеристика |  |  | Концентрация SO2 | Запыленность газа по системам |  |  | Откачка пыли с бункеров по факту |  | Вакуум насос
|  | Вход | Выход
[8 empty] | 1 | 2 | 3 |  |  | 1 | 2
ГК - 30 М | 1 секция
| 2 секция | 179 | 231 | 7/14 | 0/0 | 8/20
ГК - 30 Г | 1 секция
| 2 секция | 279 | 248 | 6/12 | 10/20 | 13/30
ГК - 60 | 1 секция
| 2 секция | 282 | 254 | 20/40 | 16/30 | 0/0
СКЛАД КОНЦЕНТРАТОВ
Загрузка концентратов(показания весоизмерителя) |  |  | Подход вагонов |  |  | Шихта
|  | Разгружено п/вагонов |  |  |  | 3згок+1а/т+70т ж
за смену | за сутки | за смену | за сутки | на станции | в отгрузке
220104 |  |  |  | 35згок |  | дробилка
219804 | [5 empty] | №1
300 |  | 6зг |  |  |  | Влага:%
УЧАСТОК ВОЗДУХОДУВНЫХ МАШИН
Концентрации О2 в помещении |  | Время пуска и остановки воздушных машин |  | В работе воздуходувных машин
20.8% |  |  |  | 1,2,4
ОГРАЖДЕНИЕ
Результат осмотра | Подпись лица производившегосы осмотр | Запись лица, ответственного за исправное состояние |  | Подпись лица производившего осмотра
|  | срок устранения неисправности | отметка устранении неисправности
Замечаний нет
Время | Разряжение на коллекторе чистого газа | Концентрация SO2 |  |  | Ситовой анализ смеси огарка с ленты | Соответствие ТИ | Подпись
|  | 1 | 3 | ср.
8 00 | -10
9 00 | -10 |  |  |  | 5
10 00 | -10
11 00 | -10 |  |  |  | 4,5
12 00 | -10
13 00 | -10 |  |  |  | 4,0
14 00 | -10
15 00 | -10
Среднее значение
Время | Место отбора пробы | Ss в огарке | S общая | Соответствие ТИ | Подпись |  | Мероприятия по НМУ
КОРРЕКТИРУЮЩИЕ ДЕЙСТВИЯ
Время | Характер несоответствия ТИ | Корректирующие действия
Отметка о состоянии <<кипящего>> слоя печей <<КС>>
Циклоны чистые, накопление материала нет.
САМООХРАНА
Время обхода объекта |  | Замечание |  | Отметка об устранении |  | Подпись
8:00 |  | нет
12:00 |  | нет
15:00 |  | нет
Материально-Технические ценности приняты на самоохрану:
ЗАМЕЧАНИЯ ПО РАБОТЕ ОБОРУДОВАНИЯ
Мехоборудование
Аспирация и вентиляция |  | ФРИК-455
КИПиА |  | КС-2,5 на авт. (1,2,3,4,5,6,7)
Электрооборудование
Дополнительные замечания
РАПОРТ | от<<12>>апреля 2018г. |  | Смена №2 | Мастер смены |  | Иконников В.А.
ПЕЧНОЙ УЧАСТОК
| Расход воздуха м3 /час | Упругость дутья кгс/м2 | Расход кислорода |  | Температура |  | V | Давление под сводом кгс/м2 | УИО |  | Дымососы
№ Печи |  |  | м3 /час | % | в слое | под сводом
2 | 20300 | 3050 | 600 | 23 | 980 | 495 | 36 | -10 | Pб | 11 | лев
Ф/К | 1650 | 2850 | [6 empty] | Qп | 15
А/Х | 3570 | 1050
5 | 27000 | 2400 | 3900 | 30 | 980 | 366 | 50 | -10 | Pб | 11.4 | прав
Ф/К | 1850 | 2200 | [6 empty] | Qп | 25
А/Х | 4100 | 1500 | [6 empty] | Pт | 7.5
УДЕЛЬНАЯ ПРОИЗВОДИТЕЛЬНОСТЬ ПЕЧЕЙ
КС № тм2 /сут |  |  |  | КС № тм2 /сут |  |  |  | КС № тм2 /сут
УЧАСТОК КЛАССИФИКАЦИИ ОГАРКА
|  |  | Наличие огарка в бункерах |  |  |  | 0
ГМЦ,м |  |  | Участка классификации,м |  |  |  |  | Накопители (силоса),м |  |  | Эксплуатация оборудования
+25
4 | 0.5 | 6.5 | 3 | 1 | 4 | 2 | 1 | 16 | 16 | 16 | Элеваторы | 1-4
1 | 0.5 | 3.5 | 5 | 2 | 6 | пус | 2 | 16 | 16 | 16 | Мельницы | 1,2,3
всего |  | 11 | 7 | пуст |  | 636 | 3 | 16 | 16 | 16 | А/сепараторы | 1,2,3
УЧАСТОК ЭЛЕКТРОФИЛЬТРОВ
Электрофильтр |  | Температура |  | Вольтамперная характеристика |  |  | Концентрация SO2 | Запыленность газа по системам |  |  | Откачка пыли с бункеров по факту |  | Вакуум насос
|  | Вход | Выход
[8 empty] | 1 | 2 | 3 |  |  | 1 | 2
ГК - 30 М | 1 секция
| 2 секция | 184 | 261 | 7/14 | 0/0 | 8/20
ГК - 30 Г | 1 секция
| 2 секция | 281 | 261 | 6/12 | 10/20 | 15/30
ГК - 60 | 1 секция
| 2 секция | 284 | 281 | 20/40 | 15/30 | 0/0
СКЛАД КОНЦЕНТРАТОВ
Загрузка концентратов(показания весоизмерителя) |  | Подход вагонов |  |  |  | Шихта
|  | Разгружено п/вагонов |  |  |  | 3з+2а/т+70т жез
за смену | за сутки | за смену | за сутки | на станции | в отгрузке
220415 | 220415 | 7зг+1а/т | 22п/в |  |  | дробилка
220104 | 219597 |  |  |  |  | №
311 | 818 |  |  |  |  | Влага:%
УЧАСТОК ВОЗДУХОДУВНЫХ МАШИН
Концентрации О2 в помещении |  | Время пуска и остановки воздушных машин |  | В работе воздуходувных машин
20.8% |  |  |  | 1,2,4
ОГРАЖДЕНИЕ
Результат осмотра | Подпись лица производившегосы осмотр | Запись лица, ответственного за исправное состояние |  | Подпись лица производившего осмотра
|  | срок устранения неисправности | отметка устранении неисправности
Замечаний нет
Время | Разряжение на коллекторе чистого газа | Концентрация SO2 |  |  | Ситовой анализ смеси огарка с ленты | Соответствие ТИ | Подпись
|  | 1 | 3 | ср.
16 00 | -10 |  |  | 8.7 | 3.6 | соотв
17 00 | -10 |  |  | 8.8
18 00 | -10 |  |  | 8.7 | 3.6 | соотв
19 00 | -10 |  |  | 8.7
20 00 | -10 |  |  | 8.8 | 3.6 | соотв
21 00 | -10 |  |  | 8.7
22 00 | -10 |  |  | 8.6 | 3.6 | соотв
23 00 | -10 |  |  | 8.7
Среднее значение |  |  |  | 8.7 | 3,6 | соотв
Время | Место отбора пробы | Ss в огарке | S общая | Соответствие ТИ | Подпись |  | Мероприятия по НМУ
КОРРЕКТИРУЮЩИЕ ДЕЙСТВИЯ
Время | Характер несоответствия ТИ | Корректирующие действия
Отметка о состоянии <<кипящего>> слоя печей <<КС>>
САМООХРАНА
Время обхода объекта |  | Замечание |  | Отметка об устранении |  | Подпись
16:00 |  | нет
20:00 |  | нет
23:00 |  | нет
Материально-Технические ценности приняты на самоохрану:
ЗАМЕЧАНИЯ ПО РАБОТЕ ОБОРУДОВАНИЯ
Мехоборудование
Аспирация и вентиляция |  | ФРИК-455
КИПиА |  | КС-2,5 на авт. (1,2,3,4,5,6,7)
Электрооборудование
Дополнительные замечания

## 13.04.18
РАПОРТ | от<<13>>апреля 2018г. |  | Смена №3 | Мастер смены |  | Шаймарданов
ПЕЧНОЙ УЧАСТОК
| Расход воздуха м3 /час | Упругость дутья кгс/м2 | Расход кислорода |  | Температура |  | V | Давление под сводом кгс/м2 | УИО |  | Дымососы
№ Печи |  |  | м3 /час | % | в слое | под сводом
2 | 20300 | 3050 | 600 | 23 | 980 | 529 | 35 | -10 | Pб | 11.3 | лев
Ф/К | 1600 | 2900 | [6 empty] | Qп | 20
А/Х | 3600 | 1040
5 | 26800 | 2400 | 3800 | 30 | 980 | 366 | 48 | -10 | Pб | 10.1 | прав
Ф/К | 1850 | 2200 | [6 empty] | Qп | 24
А/Х | 3880 | 1400 | [6 empty] | Pт
УДЕЛЬНАЯ ПРОИЗВОДИТЕЛЬНОСТЬ ПЕЧЕЙ
КС № тм2 /сут |  |  |  | КС № тм2 /сут |  |  |  | КС № тм2 /сут
УЧАСТОК КЛАССИФИКАЦИИ ОГАРКА
|  |  | Наличие огарка в бункерах |  |  |  | 0
ГМЦ,м |  |  | Участка классификации,м |  |  |  |  | Накопители (силоса),м |  |  | Эксплуатация оборудования
-89т
|  | -220т/сут |  |  |  | -42
4 | 3 | 6.5 | 3 | 2 | 4 | 2 | 1 | 16 | 16 | 16 | Элеваторы | 1-4
1 | 0.5 | 3.5 | 5 | 2 | 6 | пуст | 2 | 16 | 16 | 16 | Мельницы | 1-3
всего |  | 13.5 | 7 | пуст |  | 609 | 3 | 16 | 16 | 16 | А/сепараторы | 1-3
УЧАСТОК ЭЛЕКТРОФИЛЬТРОВ
Электрофильтр |  | Температура |  | Вольтамперная характеристика |  |  | Концентрация SO2 | Запыленность газа по системам |  |  | Откачка пыли с бункеров по факту |  | Вакуум насос
|  | Вход | Выход
[8 empty] | 1 | 2 | 3 |  |  | 1 | 2
ГК - 30 М | 1 секция
| 2 секция | 196 | 281 | 7/14 | 0/0 | 8/16
ГК - 30 Г | 1 секция
| 2 секция | 282 | 271 | 6/12 | 10/20 | 15/30
ГК - 60 | 1 секция
| 2 секция | 281 | 257 | 20/40 | 15/30 | 0/0
СКЛАД КОНЦЕНТРАТОВ
Загрузка концентратов(показания весоизмерителя) |  |  | Подход вагонов |  |  | Шихта
|  | Разгружено п/вагонов |  |  |  | 3згок+2а/т+70т ж
за смену | за сутки | за смену | за сутки | на станции | в отгрузке
220725 | 220415 | 10згок | 20згок+2а/т=22п/в | 31згок | 10згок | дробилка
220415 | 219597 |  | 206а/т |  |  | №1
310 | 818 |  |  |  |  | Влага:%9,3
УЧАСТОК ВОЗДУХОДУВНЫХ МАШИН
Концентрации О2 в помещении |  | Время пуска и остановки воздушных машин |  | В работе воздуходувных машин
20.8% |  |  |  | 1,2,4
ОГРАЖДЕНИЕ
Результат осмотра | Подпись лица производившегосы осмотр | Запись лица, ответственного за исправное состояние |  | Подпись лица производившего осмотра
|  | срок устранения неисправности | отметка устранении неисправности
Замечаний нет
Время | Разряжение на коллекторе чистого газа | Концентрация SO2 |  |  | Ситовой анализ смеси огарка с ленты | Соответствие ТИ | Подпись
|  | 1 | 3 | ср.
0 00 | -10 |  |  | 8.7
1 00 | -10 |  |  | 8.7 | 4.2 | соотв
2 00 | -10 |  |  | 8.7
3 00 | -10 |  |  | 8.7 | 6 | соотв
4 00 | -10 |  |  | 8.7
5 00 | -10 |  |  | 8.7 | 5.9 | соотв
6 00 | -10 |  |  | 8.7
7 00 | -10 |  |  | 8.7
Среднее значение
Время | Место отбора пробы | Ss в огарке | S общая | Соответствие ТИ | Подпись |  | Мероприятия по НМУ
1:00 | огар лент | 0.29 | 2.4 | соотв
КОРРЕКТИРУЮЩИЕ ДЕЙСТВИЯ
Время | Характер несоответствия ТИ | Корректирующие действия
Отметка о состоянии <<кипящего>> слоя печей <<КС>>
Циклоны чистые, накопление материала нет.
САМООХРАНА
Время обхода объекта |  | Замечание |  | Отметка об устранении |  | Подпись
0:00 |  | нет
3:00 |  | нет
6:00 |  | нет
Материально-Технические ценности приняты на самоохрану:
ЗАМЕЧАНИЯ ПО РАБОТЕ ОБОРУДОВАНИЯ
Мехоборудование
Аспирация и вентиляция |  | ФРИК-455
КИПиА |  | КС-2,5 на авт. (1,2,3,4,5,6,7)
Электрооборудование |  | Fe=950/1900
Дополнительные замечания
РАПОРТ | от<<13>>апреля 2018г. |  | Смена №1 | Мастер смены |  | Едильбаев Р.М.
ПЕЧНОЙ УЧАСТОК
| Расход воздуха м3 /час | Упругость дутья кгс/м2 | Расход кислорода |  | Температура |  | V | Давление под сводом кгс/м2 | УИО |  | Дымососы
№ Печи |  |  | м3 /час | % | в слое | под сводом
2 | 20800 | 3220 | 600 | 23 | 980 | 493 | 40 | -10 | Pб | 11 | лев
Ф/К | 1550 | 3070 | [6 empty] | Qп | 20
А/Х | 3500 | 950
5 | 26000 | 2360 | 3600 | 28 | 980 | 384 | 50 | -10 | Pб | 11 | лев
Ф/К | 1760 | 2140 | [6 empty] | Qп | 23
А/Х | 3660 | 1350 | [6 empty] | Pт
УДЕЛЬНАЯ ПРОИЗВОДИТЕЛЬНОСТЬ ПЕЧЕЙ
КС № тм2 /сут |  |  |  | КС № тм2 /сут |  |  |  | КС № тм2 /сут
УЧАСТОК КЛАССИФИКАЦИИ ОГАРКА
|  |  | Наличие огарка в бункерах |  |  |  | 0
ГМЦ,м |  |  | Участка классификации,м |  |  |  |  | Накопители (силоса),м |  |  | Эксплуатация оборудования
-155
4 | 2 | 3.5 | 3 | 2 | 4 | 2 | 1 | 16 | 16 | 16 | Элеваторы | 1-4
1 | 0.5 | 3.5 | 5 | 2 | 6 | 6.5 | 2 | 16 | 16 | 16 | Мельницы | 1-3
всего |  | 9.5 | 7 | пуст |  | 665 | 3 | 16 | 16 | 16 | А/сепараторы | 1-3
УЧАСТОК ЭЛЕКТРОФИЛЬТРОВ
Электрофильтр |  | Температура |  | Вольтамперная характеристика |  |  | Концентрация SO2 | Запыленность газа по системам |  |  | Откачка пыли с бункеров по факту |  | Вакуум насос
|  | Вход | Выход
[8 empty] | 1 | 2 | 3 |  |  | 1 | 2
ГК - 30 М | 1 секция
| 2 секция | 192 | 275 | 7/14 | 0/0 | 8/16
ГК - 30 Г | 1 секция
| 2 секция | 290 | 270 | 6/12 | 10/20 | 15/30
ГК - 60 | 1 секция
| 2 секция | 280 | 258 | 20/40 | 15/30 | 0/0
СКЛАД КОНЦЕНТРАТОВ
Загрузка концентратов(показания весоизмерителя) |  |  | Подход вагонов |  |  | Шихта
|  | Разгружено п/вагонов |  |  |  | 3згок+1а/т+70т ж
за смену | за сутки | за смену | за сутки | на станции | в отгрузке
221025 |  | 6зг |  |  |  | дробилка
220725 | [5 empty] | №1
300 | [5 empty] | Влага:%
УЧАСТОК ВОЗДУХОДУВНЫХ МАШИН
Концентрации О2 в помещении |  | Время пуска и остановки воздушных машин |  | В работе воздуходувных машин
20.8% |  |  |  | 1,2,4
ОГРАЖДЕНИЕ
Результат осмотра | Подпись лица производившегосы осмотр | Запись лица, ответственного за исправное состояние |  | Подпись лица производившего осмотра
|  | срок устранения неисправности | отметка устранении неисправности
Замечаний нет
Время | Разряжение на коллекторе чистого газа | Концентрация SO2 |  |  | Ситовой анализ смеси огарка с ленты | Соответствие ТИ | Подпись
|  | 1 | 3 | ср.
8 00 | -10 |  |  |  | 6,0
9 00 | -10
10 00 | -10 |  |  |  | 3,4
11 00 | -10
12 00 | -10 |  |  |  | 4,2
13 00 | -10
14 00 | -10 |  |  |  | 6,3
15 00 | -10
Среднее значение
Время | Место отбора пробы | Ss в огарке | S общая | Соответствие ТИ | Подпись |  | Мероприятия по НМУ
КОРРЕКТИРУЮЩИЕ ДЕЙСТВИЯ
Время | Характер несоответствия ТИ | Корректирующие действия
Отметка о состоянии <<кипящего>> слоя печей <<КС>>
Циклоны чистые, накопление материала нет.
САМООХРАНА
Время обхода объекта |  | Замечание |  | Отметка об устранении |  | Подпись
9:00 |  | нет
12:00 |  | нет
15:00 |  | нет
Материально-Технические ценности приняты на самоохрану:
ЗАМЕЧАНИЯ ПО РАБОТЕ ОБОРУДОВАНИЯ
Мехоборудование
Аспирация и вентиляция |  | ФРИК-455
КИПиА |  | КС-2,5 на авт. (1,2,3,4,5,6,7)
Электрооборудование
Дополнительные замечания
РАПОРТ | от<<13>>апреля 2018г. |  | Смена №2 | Мастер смены |  | Иконников В.А.
ПЕЧНОЙ УЧАСТОК
| Расход воздуха м3 /час | Упругость дутья кгс/м2 | Расход кислорода |  | Температура |  | V | Давление под сводом кгс/м2 | УИО |  | Дымососы
№ Печи |  |  | м3 /час | % | в слое | под сводом
2 | 21000 | 3100 | 600 | 23 | 980 | 533 | 36 | -10 | Pб | 11.2 | лев
Ф/К | 1560 | 2940 | [6 empty] | Qп | 15
А/Х | 3700 | 920
5 | 26600 | 2360 | 3600 | 38 | 980 | 349 | 40 | -10 | Pб | 11.2 | лев
Ф/К | 1750 | 2150 | [6 empty] | Qп | 24
А/Х | 3600 | 1400 | [6 empty] | Pт | 7.5
УДЕЛЬНАЯ ПРОИЗВОДИТЕЛЬНОСТЬ ПЕЧЕЙ
КС № тм2 /сут |  |  |  | КС № тм2 /сут |  |  |  | КС № тм2 /сут
УЧАСТОК КЛАССИФИКАЦИИ ОГАРКА
|  |  | Наличие огарка в бункерах |  |  |  | 0
ГМЦ,м |  |  | Участка классификации,м |  |  |  |  | Накопители (силоса),м |  |  | Эксплуатация оборудования
-30
4 | 2.5 | 2 | 3 | 2 | 4 | 2 | 1 | 16 | 16 | 16 | Элеваторы | 1-4
1 | 0.5 | 3.5 | 5 | 2 | 6 | пус | 2 | 16 | 16 | 16 | Мельницы | 1,2,3
всего |  | 8.5 | 7 | пуст |  | 609 | 3 | 16 | 16 | 16 | А/сепараторы | 1,2,3
УЧАСТОК ЭЛЕКТРОФИЛЬТРОВ
Электрофильтр |  | Температура |  | Вольтамперная характеристика |  |  | Концентрация SO2 | Запыленность газа по системам |  |  | Откачка пыли с бункеров по факту |  | Вакуум насос
|  | Вход | Выход
[8 empty] | 1 | 2 | 3 |  |  | 1 | 2
ГК - 30 М | 1 секция
| 2 секция | 198 | 286 | 7/14 | 0/0 | 8/16
ГК - 30 Г | 1 секция
| 2 секция | 296 | 275 | 6/12 | 10/20 | 15/30
ГК - 60 | 1 секция
| 2 секция | 282 | 260 | 20/40 | 15/30 | 0/0
СКЛАД КОНЦЕНТРАТОВ
Загрузка концентратов(показания весоизмерителя) |  | Подход вагонов |  |  |  | Шихта
|  | Разгружено п/вагонов |  |  |  | 3з+2а/т+70т жез
за смену | за сутки | за смену | за сутки | на станции | в отгрузке
221339 | 221339 | 7згок |  |  |  | дробилка
221025 | 220415 |  |  |  |  | №
314 | 924 |  |  |  |  | Влага:%
УЧАСТОК ВОЗДУХОДУВНЫХ МАШИН
Концентрации О2 в помещении |  | Время пуска и остановки воздушных машин |  | В работе воздуходувных машин
20.8% |  |  |  | 1,2,4
ОГРАЖДЕНИЕ
Результат осмотра | Подпись лица производившегосы осмотр | Запись лица, ответственного за исправное состояние |  | Подпись лица производившего осмотра
|  | срок устранения неисправности | отметка устранении неисправности
Замечаний нет
Время | Разряжение на коллекторе чистого газа | Концентрация SO2 |  |  | Ситовой анализ смеси огарка с ленты | Соответствие ТИ | Подпись
|  | 1 | 3 | ср.
16 00 | -10 |  |  |  | 3.6 | соотв
17 00 | -10
18 00 | -10 |  |  |  | 3.6 | соотв
19 00 | -10
20 00 | -10 |  |  |  | 3.6 | соотв
21 00 | -10
22 00 | -10 |  |  |  | 3.6 | соотв
23 00 | -10
Среднее значение
Время | Место отбора пробы | Ss в огарке | S общая | Соответствие ТИ | Подпись |  | Мероприятия по НМУ
КОРРЕКТИРУЮЩИЕ ДЕЙСТВИЯ
Время | Характер несоответствия ТИ | Корректирующие действия
Отметка о состоянии <<кипящего>> слоя печей <<КС>>
САМООХРАНА
Время обхода объекта |  | Замечание |  | Отметка об устранении |  | Подпись
16:00 |  | нет
20:00 |  | нет
23:00 |  | нет
Материально-Технические ценности приняты на самоохрану:
ЗАМЕЧАНИЯ ПО РАБОТЕ ОБОРУДОВАНИЯ
Мехоборудование
Аспирация и вентиляция |  | ФРИК-455
КИПиА |  | КС-2,5 на авт. (1,2,3,4,5,6,7)
Электрооборудование
Дополнительные замечания

## 14.04.18
РАПОРТ | от<<14>>апреля 2018г. |  | Смена №3 | Мастер смены |  | Шаймарданов
ПЕЧНОЙ УЧАСТОК
| Расход воздуха м3 /час | Упругость дутья кгс/м2 | Расход кислорода |  | Температура |  | V | Давление под сводом кгс/м2 | УИО |  | Дымососы
№ Печи |  |  | м3 /час | % | в слое | под сводом
2 | 21000 | 3100 | 600 | 23 | 980 | 544 | 38 | -10 | Pб | 11.2 | лев
Ф/К | 1600 | 2900 | [6 empty] | Qп | 20
А/Х | 3900 | 900
5 | 27000 | 2380 | 3600 | 28 | 980 | 340 | 42 | -10 | Pб | 11.6 | прав
Ф/К | 1840 | 2160 | [6 empty] | Qп | 24
А/Х | 3650 | 1330 | [6 empty] | Pт
УДЕЛЬНАЯ ПРОИЗВОДИТЕЛЬНОСТЬ ПЕЧЕЙ
КС № тм2 /сут |  |  |  | КС № тм2 /сут |  |  |  | КС № тм2 /сут
УЧАСТОК КЛАССИФИКАЦИИ ОГАРКА
|  |  | Наличие огарка в бункерах |  |  |  | 0
ГМЦ,м |  |  | Участка классификации,м |  |  |  |  | Накопители (силоса),м |  |  | Эксплуатация оборудования
+124т/сут
4 | 3.5 | 0.5 | 3 | 2.5 | 4 | 2 | 1 | 16 | 16 | 16 | Элеваторы | 1-4
1 | 0.5 | 3.5 | 5 | 2 | 6 | пуст | 2 | 16 | 16 | 16 | Мельницы | 1-3
всего |  | 8 | 7 | пуст |  | 996 | 3 | 16 | 16 | 16 | А/сепараторы | 1-3
УЧАСТОК ЭЛЕКТРОФИЛЬТРОВ
Электрофильтр |  | Температура |  | Вольтамперная характеристика |  |  | Концентрация SO2 | Запыленность газа по системам |  |  | Откачка пыли с бункеров по факту |  | Вакуум насос
|  | Вход | Выход
[8 empty] | 1 | 2 | 3 |  |  | 1 | 2
ГК - 30 М | 1 секция
| 2 секция | 210 | 292 | 7/14 | 0/0 | 8/16
ГК - 30 Г | 1 секция
| 2 секция | 299 | 280 | 6/12 | 10/20 | 15/30
ГК - 60 | 1 секция
| 2 секция | 292 | 264 | 20/40 | 15/30 | 0/0
СКЛАД КОНЦЕНТРАТОВ
Загрузка концентратов(показания весоизмерителя) |  |  | Подход вагонов |  |  | Шихта
|  | Разгружено п/вагонов |  |  |  | 3згок+2а/т+70т ж
за смену | за сутки | за смену | за сутки | на станции | в отгрузке
221641 | 221339 | 7згок | 20згок | 21згок | 11згок | дробилка
221339 | 220415 |  |  |  |  | №1
302 | 924 | 180а/т | 180а/т |  |  | Влага:%9,3
УЧАСТОК ВОЗДУХОДУВНЫХ МАШИН
Концентрации О2 в помещении |  | Время пуска и остановки воздушных машин |  | В работе воздуходувных машин
20.8% |  |  |  | 1,2,4
ОГРАЖДЕНИЕ
Результат осмотра | Подпись лица производившегосы осмотр | Запись лица, ответственного за исправное состояние |  | Подпись лица производившего осмотра
|  | срок устранения неисправности | отметка устранении неисправности
Замечаний нет
Время | Разряжение на коллекторе чистого газа | Концентрация SO2 |  |  | Ситовой анализ смеси огарка с ленты | Соответствие ТИ | Подпись
|  | 1 | 3 | ср.
0 00 | -10 |  |  | 8.7 | 3.6 | соотв
1 00 | -10 |  |  | 8.7
2 00 | -10 |  |  | 8.7 | 3.6 | соотв
3 00 | -10 |  |  | 8.7
4 00 | -10 |  |  | 8.7 | 3.6 | соотв
5 00 | -10 |  |  | 8.7
6 00 | -10 |  |  | 8.7 | 3.6 | соотв
7 00 | -10 |  |  | 8.7
Среднее значение |  |  |  |  | отк | 3,7
Время | Место отбора пробы | Ss в огарке | S общая | Соответствие ТИ | Подпись |  | Мероприятия по НМУ
| огар лент | 0.26 | 2.64 | соотв
КОРРЕКТИРУЮЩИЕ ДЕЙСТВИЯ
Время | Характер несоответствия ТИ | Корректирующие действия
Отметка о состоянии <<кипящего>> слоя печей <<КС>>
Циклоны чистые, накопление материала нет.
САМООХРАНА
Время обхода объекта |  | Замечание |  | Отметка об устранении |  | Подпись
0:00 |  | нет
3:00 |  | нет
6:00 |  | нет
Материально-Технические ценности приняты на самоохрану:
ЗАМЕЧАНИЯ ПО РАБОТЕ ОБОРУДОВАНИЯ
Мехоборудование
Аспирация и вентиляция |  | ФРИК-455
КИПиА |  | КС-2,5 на авт. (1,2,3,4,5,6,7)
Электрооборудование |  | Fe=950/1800
Дополнительные замечания
РАПОРТ | от<<14>>апреля 2018г. |  | Смена №1 | Мастер смены |  | Едильбаев Р.М.
ПЕЧНОЙ УЧАСТОК
| Расход воздуха м3 /час | Упругость дутья кгс/м2 | Расход кислорода |  | Температура |  | V | Давление под сводом кгс/м2 | УИО |  | Дымососы
№ Печи |  |  | м3 /час | % | в слое | под сводом
2 | 20400 | 3250 | 600 | 22 | 980 | 527 | 40 | -10 | Pб | 11.1 | лев
Ф/К | 1630 | 3040 | [6 empty] | Qп | 20
А/Х | 3600 | 850
5 | 26500 | 2420 | 3600 | 354 | 980 | 28% | 50 | -10 | Pб | 11 | лев
Ф/К | 1900 | 2220 | [6 empty] | Qп | 24
А/Х | 3800 | 1300 | [6 empty] | Pт
УДЕЛЬНАЯ ПРОИЗВОДИТЕЛЬНОСТЬ ПЕЧЕЙ
КС № тм2 /сут |  |  |  | КС № тм2 /сут |  |  |  | КС № тм2 /сут
УЧАСТОК КЛАССИФИКАЦИИ ОГАРКА
|  |  | Наличие огарка в бункерах |  |  |  | 0
ГМЦ,м |  |  | Участка классификации,м |  |  |  |  | Накопители (силоса),м |  |  | Эксплуатация оборудования
+132
4 | 1.5 | 3.5 | 3 | 2.5 | 4 | 2 | 1 | 16 | 16 | 16 | Элеваторы | 1-4
1 | 0.5 | 3.5 | 5 | 2 | 6 | 5.5 | 2 | 16 | 16 | 16 | Мельницы | 1-3
всего |  | 6 | 7 | пуст |  | 679 | 3 | 16 | 16 | 16 | А/сепараторы | 1-3
УЧАСТОК ЭЛЕКТРОФИЛЬТРОВ
Электрофильтр |  | Температура |  | Вольтамперная характеристика |  |  | Концентрация SO2 | Запыленность газа по системам |  |  | Откачка пыли с бункеров по факту |  | Вакуум насос
|  | Вход | Выход
[8 empty] | 1 | 2 | 3 |  |  | 1 | 2
ГК - 30 М | 1 секция
| 2 секция | 222 | 297 | 7/14 | 0/0 | 8/16 |  |  |  |  | откачено
ГК - 30 Г | 1 секция
| 2 секция | 302 | 281 | 6/12 | 10/20 | 15/30 |  |  |  |  | откачено
ГК - 60 | 1 секция
| 2 секция | 284 | 258 | 20/40 | 15/30 | 0/0 |  |  |  |  | откачено
СКЛАД КОНЦЕНТРАТОВ
Загрузка концентратов(показания весоизмерителя) |  |  | Подход вагонов |  |  | Шихта
|  | Разгружено п/вагонов |  |  |  | 3згок+1а/т+70т ж
за смену | за сутки | за смену | за сутки | на станции | в отгрузке
221943 |  | 4зг |  |  |  | дробилка
221641 | [5 empty] | №1
302 | [5 empty] | Влага:%
УЧАСТОК ВОЗДУХОДУВНЫХ МАШИН
Концентрации О2 в помещении |  | Время пуска и остановки воздушных машин |  | В работе воздуходувных машин
20.8% |  |  |  | 1,2,4
ОГРАЖДЕНИЕ
Результат осмотра | Подпись лица производившегосы осмотр | Запись лица, ответственного за исправное состояние |  | Подпись лица производившего осмотра
|  | срок устранения неисправности | отметка устранении неисправности
Замечаний нет
Время | Разряжение на коллекторе чистого газа | Концентрация SO2 |  |  | Ситовой анализ смеси огарка с ленты | Соответствие ТИ | Подпись
|  | 1 | 3 | ср.
8 00 | -10
9 00 | -10
10 00 | -10
11 00 | -10
12 00 | -10
13 00 | -10
14 00 | -10
15 00 | -10
Среднее значение
Время | Место отбора пробы | Ss в огарке | S общая | Соответствие ТИ | Подпись |  | Мероприятия по НМУ
сит | КС-2 | 11.1
| КС-5 | 9.2
| лента | 1.7
Ss
КОРРЕКТИРУЮЩИЕ ДЕЙСТВИЯ
Время | Характер несоответствия ТИ | Корректирующие действия
Отметка о состоянии <<кипящего>> слоя печей <<КС>>
Циклоны чистые, накопление материала нет.
САМООХРАНА
Время обхода объекта |  | Замечание |  | Отметка об устранении |  | Подпись
9:00 |  | нет
12:00 |  | нет
15:00 |  | нет
Материально-Технические ценности приняты на самоохрану:
ЗАМЕЧАНИЯ ПО РАБОТЕ ОБОРУДОВАНИЯ
Мехоборудование
Аспирация и вентиляция |  | ФРИК-455
КИПиА |  | КС-2,5 на авт. (1,2,3,4,5,6,7)
Электрооборудование
Дополнительные замечания
РАПОРТ | от<<14>>апреля 2018г. |  | Смена №2 | Мастер смены |  | Ибраев Д.К.
ПЕЧНОЙ УЧАСТОК
| Расход воздуха м3 /час | Упругость дутья кгс/м2 | Расход кислорода |  | Температура |  | V | Давление под сводом кгс/м2 | УИО |  | Дымососы
№ Печи |  |  | м3 /час | % | в слое | под сводом
2 | 20600 | 3260 | 650 | 23 | 980 | 528 | 40 | -10 | Pб | 10.9 | лев
Ф/К | 1730 | 3060 | [6 empty] | Qп | 20
А/Х | 3740 | 1080
5 | 26600 | 2450 | 3650 | 28 | 980 | 352 | 55 | -10 | Pб | 10.9 | лев
Ф/К | 1850 | 2240 | [6 empty] | Qп | 25
А/Х | 3950 | 1390 | [6 empty] | Pт
УДЕЛЬНАЯ ПРОИЗВОДИТЕЛЬНОСТЬ ПЕЧЕЙ
КС № тм2 /сут |  |  |  | КС № тм2 /сут |  |  |  | КС № тм2 /сут
УЧАСТОК КЛАССИФИКАЦИИ ОГАРКА
|  |  | Наличие огарка в бункерах |  |  |  | 66
ГМЦ,м |  |  | Участка классификации,м |  |  |  |  | Накопители (силоса),м |  |  | Эксплуатация оборудования
+41
4 | 2 | 2 | 3 | 3 | 4 | 2 | 1 | 16 | 16 | 16 | Элеваторы | 1-4
1 | п | 3 | 5 | 2 | 6 | 5 | 2 | 15.5 | 13 | 14 | Мельницы | 1,2,3
всего |  | 7 | 7 | пуст |  | 679 | 3 | 16 | 16 | 16 | А/сепараторы | 1,2,3
УЧАСТОК ЭЛЕКТРОФИЛЬТРОВ
Электрофильтр |  | Температура |  | Вольтамперная характеристика |  |  | Концентрация SO2 | Запыленность газа по системам |  |  | Откачка пыли с бункеров по факту |  | Вакуум насос
|  | Вход | Выход
[8 empty] | 1 | 2 | 3 |  |  | 1 | 2
ГК - 30 М | 1 секция
| 2 секция | 219 | 296 | 7/14 | 0/0 | 8/16
ГК - 30 Г | 1 секция
| 2 секция | 308 | 287 | 6/12 | 10/20 | 15/30
ГК - 60 | 1 секция
| 2 секция | 290 | 263 | 20/40 | 15/30 | 0/0
СКЛАД КОНЦЕНТРАТОВ
Загрузка концентратов(показания весоизмерителя) |  | Подход вагонов |  |  |  | Шихта
|  | Разгружено п/вагонов |  |  |  | 3з+2а/т+70т жез
за смену | за сутки | за смену | за сутки | на станции | в отгрузке
222282 | 222282 | 2зг |  |  |  | дробилка
221943 | 221339 | 1порож |  |  |  | №
339 | 943 |  |  |  |  | Влага:%9,3
УЧАСТОК ВОЗДУХОДУВНЫХ МАШИН
Концентрации О2 в помещении |  | Время пуска и остановки воздушных машин |  | В работе воздуходувных машин
20.8% |  |  |  | 1,2,4
ОГРАЖДЕНИЕ
Результат осмотра | Подпись лица производившегосы осмотр | Запись лица, ответственного за исправное состояние |  | Подпись лица производившего осмотра
|  | срок устранения неисправности | отметка устранении неисправности
Замечаний нет
Время | Разряжение на коллекторе чистого газа | Концентрация SO2 |  |  | Ситовой анализ смеси огарка с ленты | Соответствие ТИ | Подпись
|  | 1 | 3 | ср.
16 00 | -10 |  |  | 8.7
17 00 | -10 |  |  | 8.7
18 00 | -10 |  |  | 8.7
19 00 | -10 |  |  | 8.7
20 00 | -10 |  |  | 8.7
21 00 | -10 |  |  | 8.7
22 00 | -10 |  |  | 8.7
23 00 | -10 |  |  | 8.7
Среднее значение
Время | Место отбора пробы | Ss в огарке | S общая | Соответствие ТИ | Подпись |  | Мероприятия по НМУ
КОРРЕКТИРУЮЩИЕ ДЕЙСТВИЯ
Время | Характер несоответствия ТИ | Корректирующие действия
Отметка о состоянии <<кипящего>> слоя печей <<КС>>
САМООХРАНА
Время обхода объекта |  | Замечание |  | Отметка об устранении |  | Подпись
17:00 |  | нет
20:00 |  | нет
23:00 |  | нет
Материально-Технические ценности приняты на самоохрану:
ЗАМЕЧАНИЯ ПО РАБОТЕ ОБОРУДОВАНИЯ
Мехоборудование
Аспирация и вентиляция |  | ФРИК-455
КИПиА |  | КС-2,5 на авт. (1,2,3,4,5,6,7)
Электрооборудование
Дополнительные замечания

## 15.04.18
РАПОРТ | от<<15>>апреля 2018г. |  | Смена №3 | Мастер смены |  | Касымханов
ПЕЧНОЙ УЧАСТОК
| Расход воздуха м3 /час | Упругость дутья кгс/м2 | Расход кислорода |  | Температура |  | V | Давление под сводом кгс/м2 | УИО |  | Дымососы
№ Печи |  |  | м3 /час | % | в слое | под сводом
2 | 20800 | 3350 | 600 | 24 | 980 | 560 | 45 | -10 | Pб | 11.2 | лев
Ф/К | 1690 | 3140 | [6 empty] | Qп | 20
А/Х | 4720 | 1250
5 | 27200 | 2380 | 3600 | 30 | 980 | 330 | 60 | -10 | Pб | 10.8 | прав
Ф/К | 1850 | 2200 | [6 empty] | Qп | 24
А/Х | 3760 | 1390 | [6 empty] | Pт | 7.5
УДЕЛЬНАЯ ПРОИЗВОДИТЕЛЬНОСТЬ ПЕЧЕЙ
КС № тм2 /сут |  |  |  | КС № тм2 /сут |  |  |  | КС № тм2 /сут
УЧАСТОК КЛАССИФИКАЦИИ ОГАРКА
|  |  | Наличие огарка в бункерах |  |  |  | 108
ГМЦ,м |  |  | Участка классификации,м |  |  |  |  | Накопители (силоса),м |  |  | Эксплуатация оборудования
-13 см
+159т/сут | [5 empty] | -93
4 | 0.5 | 2 | 3 | 4 | 4 | 2 | 1 | 16 | 16 | 16 | Элеваторы | 1-4
1 | п | 3 | 5 | 2 | 6 | 7.5 | 2 | 16 | 16 | 16 | Мельницы | 1-3
всего |  | 5.5 | 7 | пуст |  | 585 | 3 | 16 | 16 | 16 | А/сепараторы | 1-3
УЧАСТОК ЭЛЕКТРОФИЛЬТРОВ
Электрофильтр |  | Температура |  | Вольтамперная характеристика |  |  | Концентрация SO2 | Запыленность газа по системам |  |  | Откачка пыли с бункеров по факту |  | Вакуум насос
|  | Вход | Выход
[8 empty] | 1 | 2 | 3 |  |  | 1 | 2
ГК - 30 М | 1 секция
| 2 секция | 220 | 300 | 7/14 | 0/0 | 8/20
ГК - 30 Г | 1 секция
| 2 секция | 308 | 287 | 7/14 | 11/20 | 5/10
ГК - 60 | 1 секция
| 2 секция | 288 | 263 | 8/10 | 19/20 | 0/0
СКЛАД КОНЦЕНТРАТОВ
Загрузка концентратов(показания весоизмерителя) |  |  | Подход вагонов |  |  | Шихта
|  | Разгружено п/вагонов |  |  |  | 3згок+2а/т+70т ж
за смену | за сутки | за смену | за сутки | на станции | в отгрузке
222599 | 222282 | 3з+4жез+1кор=8п/в |  | 17згок | 8згок | дробилка
222282 | 221339 |  |  |  |  | №1
317 | 943 | 12з+2а/т+1кор=15п/в |  |  |  | Влага:%
УЧАСТОК ВОЗДУХОДУВНЫХ МАШИН
Концентрации О2 в помещении |  | Время пуска и остановки воздушных машин |  | В работе воздуходувных машин
20.8% |  |  |  | 1,2,4
ОГРАЖДЕНИЕ
Результат осмотра | Подпись лица производившегосы осмотр | Запись лица, ответственного за исправное состояние |  | Подпись лица производившего осмотра
|  | срок устранения неисправности | отметка устранении неисправности
Замечаний нет
Время | Разряжение на коллекторе чистого газа | Концентрация SO2 |  |  | Ситовой анализ смеси огарка с ленты | Соответствие ТИ | Подпись
|  | 1 | 3 | ср.
0 00 | -10
1 00 | -10
2 00 | -10
3 00 | -10
4 00 | -10
5 00 | -10
6 00 | -10
7 00 | -10
Среднее значение
Время | Место отбора пробы | Ss в огарке | S общая | Соответствие ТИ | Подпись |  | Мероприятия по НМУ
| огар лент | 0.28 | 2.57 | соотв
КОРРЕКТИРУЮЩИЕ ДЕЙСТВИЯ
Время | Характер несоответствия ТИ | Корректирующие действия
Отметка о состоянии <<кипящего>> слоя печей <<КС>>
Циклоны чистые, накопление материала нет.
САМООХРАНА
Время обхода объекта |  | Замечание |  | Отметка об устранении |  | Подпись
0:00 |  | нет
3:00 |  | нет
6:00 |  | нет
Материально-Технические ценности приняты на самоохрану:
ЗАМЕЧАНИЯ ПО РАБОТЕ ОБОРУДОВАНИЯ
Мехоборудование
Аспирация и вентиляция |  | ФРИК-455
КИПиА |  | КС-2,5 на авт. (1,2,3,4,5,6,7)
Электрооборудование |  | Fe=950/1900
Дополнительные замечания
РАПОРТ | от<<14>>апреля 2018г. |  | Смена №1 | Мастер смены |  | Едильбаев Р.М.
ПЕЧНОЙ УЧАСТОК
| Расход воздуха м3 /час | Упругость дутья кгс/м2 | Расход кислорода |  | Температура |  | V | Давление под сводом кгс/м2 | УИО |  | Дымососы
№ Печи |  |  | м3 /час | % | в слое | под сводом
2 | 20500 | 3320 | 600 | 23 | 980 | 550 | 40 | -10 | Pб | 11 | лев
Ф/К | 1650 | 3140 | [6 empty] | Qп | 20
А/Х | 4700 | 1200
5 | 25600 | 2340 | 3600 | 28 | 980 | 349 | 50 | -10 | Pб | 10.8 | прав
Ф/К | 1800 | 2150 | [6 empty] | Qп | 24
А/Х | 3500 | 1450 | [6 empty] | Pт
УДЕЛЬНАЯ ПРОИЗВОДИТЕЛЬНОСТЬ ПЕЧЕЙ
КС № тм2 /сут |  |  |  | КС № тм2 /сут |  |  |  | КС № тм2 /сут
УЧАСТОК КЛАССИФИКАЦИИ ОГАРКА
|  |  | Наличие огарка в бункерах |  |  |  | 108
ГМЦ,м |  |  | Участка классификации,м |  |  |  |  | Накопители (силоса),м |  |  | Эксплуатация оборудования
-63т
4 | 1.5 | 3.5 | 3 | 5 | 4 | 2 | 1 | 16 | 16 | 16 | Элеваторы | 1-4
1 | пол | 3.5 | 5 | 2 | 6 | 7 | 2 | 14 | 12 | 13 | Мельницы | 1-3
всего |  | 7.5 | 7 | пуст |  | 572 | 3 | 16 | 16 | 16 | А/сепараторы | 1-3
УЧАСТОК ЭЛЕКТРОФИЛЬТРОВ
Электрофильтр |  | Температура |  | Вольтамперная характеристика |  |  | Концентрация SO2 | Запыленность газа по системам |  |  | Откачка пыли с бункеров по факту |  | Вакуум насос
|  | Вход | Выход
[8 empty] | 1 | 2 | 3 |  |  | 1 | 2
ГК - 30 М | 1 секция
| 2 секция | 219 | 293 | 7/14 | 0/0 | 8/20 |  |  |  |  | откачено
ГК - 30 Г | 1 секция
| 2 секция | 281 | 267 | 7/14 | 11/20 | 5/10 |  |  |  |  | откачено
ГК - 60 | 1 секция
| 2 секция | 284 | 261 | 8/10 | 19/20 | 0/0 |  |  |  |  | откачено
СКЛАД КОНЦЕНТРАТОВ
Загрузка концентратов(показания весоизмерителя) |  |  | Подход вагонов |  |  | Шихта
|  | Разгружено п/вагонов |  |  |  | 3згок+1а/т+70т ж
за смену | за сутки | за смену | за сутки | на станции | в отгрузке
222906 |  | 6зг |  |  |  | дробилка
222599 | [5 empty] | №1
307 | [5 empty] | Влага:%
УЧАСТОК ВОЗДУХОДУВНЫХ МАШИН
Концентрации О2 в помещении |  | Время пуска и остановки воздушных машин |  | В работе воздуходувных машин
20.8% |  |  |  | 1,2,4
ОГРАЖДЕНИЕ
Результат осмотра | Подпись лица производившегосы осмотр | Запись лица, ответственного за исправное состояние |  | Подпись лица производившего осмотра
|  | срок устранения неисправности | отметка устранении неисправности
Замечаний нет
Время | Разряжение на коллекторе чистого газа | Концентрация SO2 |  |  | Ситовой анализ смеси огарка с ленты | Соответствие ТИ | Подпись
|  | 1 | 3 | ср.
8 00 | -10 |  |  |  | 4,6
9 00 | -10
10 00 | -10 |  |  |  | 5,5
11 00 | -10
12 00 | -10 |  |  |  | 5,3
13 00 | -10
14 00 | -10 |  |  |  | 5,5
15 00 | -10
Среднее значение
Время | Место отбора пробы | Ss в огарке | S общая | Соответствие ТИ | Подпись |  | Мероприятия по НМУ
КОРРЕКТИРУЮЩИЕ ДЕЙСТВИЯ
Время | Характер несоответствия ТИ | Корректирующие действия
Отметка о состоянии <<кипящего>> слоя печей <<КС>>
Циклоны чистые, накопление материала нет.
САМООХРАНА
Время обхода объекта |  | Замечание |  | Отметка об устранении |  | Подпись
9:00 |  | нет
12:00 |  | нет
15:00 |  | нет
Материально-Технические ценности приняты на самоохрану:
ЗАМЕЧАНИЯ ПО РАБОТЕ ОБОРУДОВАНИЯ
Мехоборудование
Аспирация и вентиляция |  | ФРИК-455
КИПиА |  | КС-2,5 на авт. (1,2,3,4,5,6,7)
Электрооборудование
Дополнительные замечания
РАПОРТ | от<<15>>апреля 2018г. |  | Смена №2 | Мастер смены |  | Ибраев Д.К.
ПЕЧНОЙ УЧАСТОК
| Расход воздуха м3 /час | Упругость дутья кгс/м2 | Расход кислорода |  | Температура |  | V | Давление под сводом кгс/м2 | УИО |  | Дымососы
№ Печи |  |  | м3 /час | % | в слое | под сводом
2 | 20500 | 3370 | 600 | 24 | 980 | 556 | 45 | -10 | Pб | 11 | лев
Ф/К | 1660 | 3220 | [6 empty] | Qп | 20
А/Х | 4500 | 1190
5 | 25800 | 2380 | 3700 | 29 | 980 | 340 | 55 | -10 | Pб | 11 | прав
Ф/К | 1790 | 2180 | [6 empty] | Qп | 24
А/Х | 3600 | 1460 | [6 empty] | Pт
УДЕЛЬНАЯ ПРОИЗВОДИТЕЛЬНОСТЬ ПЕЧЕЙ
КС № тм2 /сут |  |  |  | КС № тм2 /сут |  |  |  | КС № тм2 /сут
УЧАСТОК КЛАССИФИКАЦИИ ОГАРКА
|  |  | Наличие огарка в бункерах |  |  |  | 108
ГМЦ,м |  |  | Участка классификации,м |  |  |  |  | Накопители (силоса),м |  |  | Эксплуатация оборудования
|  | -46 |  | -71
4 | 2 | 1.5 | 3 | 5.5 | 4 | 2 | 1 | 16 | 16 | 16 | Элеваторы | 1,2,3,4
1 | п | 3 | 5 | 2.5 | 6 | пуст | 2 | 14 | 12 | 13 | Мельницы | 1,2,3
всего |  | 6.5 | 7 | пуст |  | 501 | 3 | 16 | 16 | 16 | А/сепараторы | 1,2,3
УЧАСТОК ЭЛЕКТРОФИЛЬТРОВ
Электрофильтр |  | Температура |  | Вольтамперная характеристика |  |  | Концентрация SO2 | Запыленность газа по системам |  |  | Откачка пыли с бункеров по факту |  | Вакуум насос
|  | Вход | Выход
[8 empty] | 1 | 2 | 3 |  |  | 1 | 2
ГК - 30 М | 1 секция
| 2 секция | 224 | 295 | 7/14 | 0/0 | 8/16
ГК - 30 Г | 1 секция
| 2 секция | 280 | 263 | 6/12 | 11/20 | 5/10
ГК - 60 | 1 секция
| 2 секция | 297 | 262 | 8/10 | 19/20 | 0/0
СКЛАД КОНЦЕНТРАТОВ
Загрузка концентратов(показания весоизмерителя) |  | Подход вагонов |  |  |  | Шихта
|  | Разгружено п/вагонов |  |  |  | 3з+2а/т+70т жез
за смену | за сутки | за смену | за сутки | на станции | в отгрузке
223229 | 223229 | 3згок+60а/т |  |  |  | дробилка
222906 | 222282 | 14путь |  |  |  | №
323 | 947 |  |  |  |  | Влага:%9,2
УЧАСТОК ВОЗДУХОДУВНЫХ МАШИН
Концентрации О2 в помещении |  | Время пуска и остановки воздушных машин |  | В работе воздуходувных машин
20.8% |  |  |  | 1,2,4
ОГРАЖДЕНИЕ
Результат осмотра | Подпись лица производившегосы осмотр | Запись лица, ответственного за исправное состояние |  | Подпись лица производившего осмотра
|  | срок устранения неисправности | отметка устранении неисправности
Замечаний нет
Время | Разряжение на коллекторе чистого газа | Концентрация SO2 |  |  | Ситовой анализ смеси огарка с ленты | Соответствие ТИ | Подпись
|  | 1 | 3 | ср.
16 00 | -10 |  |  | 8.7
17 00 | -10 |  |  | 8.7
18 00 | -10 |  |  | 8.7
19 00 | -10 |  |  | 8.7
20 00 | -10 |  |  | 8.7
21 00 | -10 |  |  | 8.7
22 00 | -10 |  |  | 8.7
23 00 | -10 |  |  | 8.7
Среднее значение
Время | Место отбора пробы | Ss в огарке | S общая | Соответствие ТИ | Подпись |  | Мероприятия по НМУ
КОРРЕКТИРУЮЩИЕ ДЕЙСТВИЯ
Время | Характер несоответствия ТИ | Корректирующие действия
Отметка о состоянии <<кипящего>> слоя печей <<КС>>
САМООХРАНА
Время обхода объекта |  | Замечание |  | Отметка об устранении |  | Подпись
17:00 |  | нет
20:00 |  | нет
23:00 |  | нет
Материально-Технические ценности приняты на самоохрану:
ЗАМЕЧАНИЯ ПО РАБОТЕ ОБОРУДОВАНИЯ
Мехоборудование
Аспирация и вентиляция |  | ФРИК-455
КИПиА |  | КС-2,5 на авт. (1,2,3,4,5,6,7)
Электрооборудование
Дополнительные замечания

## 16.04.18
РАПОРТ | от<<16>>апреля 2018г. |  | Смена №3 | Мастер смены |  | Касымханов
ПЕЧНОЙ УЧАСТОК
| Расход воздуха м3 /час | Упругость дутья кгс/м2 | Расход кислорода |  | Температура |  | V | Давление под сводом кгс/м2 | УИО |  | Дымососы
№ Печи |  |  | м3 /час | % | в слое | под сводом
2 | 20500 | 3380 | 600 | 24 | 980 | 570 | 45 | -10 | Pб | 11 | лев
Ф/К | 1660 | 3220 | [6 empty] | Qп | 20
А/Х | 3000 | 1200
5 | 26200 | 2350 | 3700 | 30 | 980 | 360 | 60 | -10 | Pб | 10.8 | лев
Ф/К | 1840 | 2140 | [6 empty] | Qп | 24
А/Х | 3600 | 1320 | [6 empty] | Pт | 7.5
УДЕЛЬНАЯ ПРОИЗВОДИТЕЛЬНОСТЬ ПЕЧЕЙ
КС № тм2 /сут |  |  |  | КС № тм2 /сут |  |  |  | КС № тм2 /сут
УЧАСТОК КЛАССИФИКАЦИИ ОГАРКА
|  |  | Наличие огарка в бункерах |  |  |  | 108
ГМЦ,м |  |  | Участка классификации,м |  |  |  |  | Накопители (силоса),м |  |  | Эксплуатация оборудования
-13,0 см
-85т/сут |  |  | -98,0 |  |  | -1
4 | 0.5 | 2 | 3 | 6 | 4 | 2 | 1 | 16 | 16 | 16 | Элеваторы | 1-3
1 | п | 3 | 5 | 2.5 | 6 | пуст | 2 | 14 | 12 | 13 | Мельницы | 1-3
всего |  | 5.5 | 7 | пуст |  | 487 | 3 | 16 | 16 | 16 | А/сепараторы | 1-3
УЧАСТОК ЭЛЕКТРОФИЛЬТРОВ
Электрофильтр |  | Температура |  | Вольтамперная характеристика |  |  | Концентрация SO2 | Запыленность газа по системам |  |  | Откачка пыли с бункеров по факту |  | Вакуум насос
|  | Вход | Выход
[8 empty] | 1 | 2 | 3 |  |  | 1 | 2
ГК - 30 М | 1 секция
| 2 секция | 233 | 304 | 7/14 | 0/0 | 9/18
ГК - 30 Г | 1 секция
| 2 секция | 308 | 285 | 8/16 | 10/20 | 5/10
ГК - 60 | 1 секция
| 2 секция | 279 | 261 | 8/16 | 35/70 | 0/0
СКЛАД КОНЦЕНТРАТОВ
Загрузка концентратов(показания весоизмерителя) |  |  | Подход вагонов |  |  | Шихта
|  | Разгружено п/вагонов |  |  |  | 3згок+2а/т+70т ж
за смену | за сутки | за смену | за сутки | на станции | в отгрузке
223549 | 223229 |  | 9зг+4ж+2а/т | 5з 9ж | 11 | дробилка
223229 | 222282 |  |  |  |  | №1
320 | 947 | 7згок+20гор |  |  |  | Влага:%
УЧАСТОК ВОЗДУХОДУВНЫХ МАШИН
Концентрации О2 в помещении |  | Время пуска и остановки воздушных машин |  | В работе воздуходувных машин
20.8% |  |  |  | 1,2,4
ОГРАЖДЕНИЕ
Результат осмотра | Подпись лица производившегосы осмотр | Запись лица, ответственного за исправное состояние |  | Подпись лица производившего осмотра
|  | срок устранения неисправности | отметка устранении неисправности
Замечаний нет
Время | Разряжение на коллекторе чистого газа | Концентрация SO2 |  |  | Ситовой анализ смеси огарка с ленты | Соответствие ТИ | Подпись
|  | 1 | 3 | ср.
0 00 | -10
1 00 | -10 |  |  |  | 2.5 | соотв
2 00 | -10
3 00 | -10 |  |  |  | 3 | соотв
4 00 | -10
5 00 | -10 |  |  |  | 2.8 | соотв
6 00 | -10
7 00 | -10 |  |  |  | 3.2 | соотв
Среднее значение
Время | Место отбора пробы | Ss в огарке | S общая | Соответствие ТИ | Подпись |  | Мероприятия по НМУ
| огар лент | 0.27 | 2.48 | соотв
КОРРЕКТИРУЮЩИЕ ДЕЙСТВИЯ
Время | Характер несоответствия ТИ | Корректирующие действия
Отметка о состоянии <<кипящего>> слоя печей <<КС>>
Циклоны чистые, накопление материала нет.
САМООХРАНА
Время обхода объекта |  | Замечание |  | Отметка об устранении |  | Подпись
0:00 |  | нет
3:00 |  | нет
6:00 |  | нет
Материально-Технические ценности приняты на самоохрану:
ЗАМЕЧАНИЯ ПО РАБОТЕ ОБОРУДОВАНИЯ
Мехоборудование
Аспирация и вентиляция |  | ФРИК-455
КИПиА |  | КС-2,5 на авт. (1,2,3,4,5,6,7)
Электрооборудование |  | Fe=950/1900
Дополнительные замечания
РАПОРТ | от<<15>>апреля 2018г. |  | Смена №1 | Мастер смены |  | Иконников В.А.
ПЕЧНОЙ УЧАСТОК
| Расход воздуха м3 /час | Упругость дутья кгс/м2 | Расход кислорода |  | Температура |  | V | Давление под сводом кгс/м2 | УИО |  | Дымососы
№ Печи |  |  | м3 /час | % | в слое | под сводом
2 | 20300 | 3440 | 680 | 24 | 980 | 538 | 45 | -10 | Pб | 11.1 | лев
Ф/К | 1620 | 3230 | [6 empty] | Qп | 20
А/Х | 3900 | 1200
5 | 25800 | 2400 | 3700 | 29 | 980 | 413 | 42 | -10 | Pб | 10.7 | лев
Ф/К | 1750 | 2200 | [6 empty] | Qп | 22
А/Х | 3800 | 1350 | [6 empty] | Pт | 7.5
УДЕЛЬНАЯ ПРОИЗВОДИТЕЛЬНОСТЬ ПЕЧЕЙ
КС № тм2 /сут |  |  |  | КС № тм2 /сут |  |  |  | КС № тм2 /сут
УЧАСТОК КЛАССИФИКАЦИИ ОГАРКА
|  |  | Наличие огарка в бункерах |  |  |  | 120
ГМЦ,м |  |  | Участка классификации,м |  |  |  |  | Накопители (силоса),м |  |  | Эксплуатация оборудования
+177 |  | -12 |  |  |  | +177 |  |  |  | +12
4 | 0.5 | 3.5 | 3 | 3 | 4 | 2 | 1 | 16 | 16 | 16 | Элеваторы | 1-4
1 | пол | 3 | 5 | 2 | 6 | 5.5 | 2 | 14 | 11 | 13 | Мельницы | 1,2,3
всего |  | 7 | 7 | пуст |  | 665 | 3 | 16 | 16 | 16 | А/сепараторы | 1,2,3
УЧАСТОК ЭЛЕКТРОФИЛЬТРОВ
Электрофильтр |  | Температура |  | Вольтамперная характеристика |  |  | Концентрация SO2 | Запыленность газа по системам |  |  | Откачка пыли с бункеров по факту |  | Вакуум насос
|  | Вход | Выход
[8 empty] | 1 | 2 | 3 |  |  | 1 | 2
ГК - 30 М | 1 секция
| 2 секция | 225 | 301 | 7/14 | 0/0 | 9/18 |  |  |  |  | откачено
ГК - 30 Г | 1 секция
| 2 секция | 300 | 289 | 8/16 | 10/20 | 5/10 |  |  |  |  | откачено
ГК - 60 | 1 секция
| 2 секция | 293 | 273 | 8/12 | 35/70 | 0/0 |  |  |  |  | откачено
СКЛАД КОНЦЕНТРАТОВ
Загрузка концентратов(показания весоизмерителя) |  |  | Подход вагонов |  |  | Шихта
|  | Разгружено п/вагонов |  |  |  | 3згок+1а/т+70т ж
за смену | за сутки | за смену | за сутки | на станции | в отгрузке
223874 |  | 0 |  |  |  | дробилка
223549 | [5 empty] | №1
325 | [5 empty] | Влага:%
УЧАСТОК ВОЗДУХОДУВНЫХ МАШИН
Концентрации О2 в помещении |  | Время пуска и остановки воздушных машин |  | В работе воздуходувных машин
20.8% |  |  |  | 1,2,4
ОГРАЖДЕНИЕ
Результат осмотра | Подпись лица производившегосы осмотр | Запись лица, ответственного за исправное состояние |  | Подпись лица производившего осмотра
|  | срок устранения неисправности | отметка устранении неисправности
Замечаний нет
Время | Разряжение на коллекторе чистого газа | Концентрация SO2 |  |  | Ситовой анализ смеси огарка с ленты | Соответствие ТИ | Подпись
|  | 1 | 3 | ср.
8 00 | -10 |  |  | 8.7
9 00 | -10 |  |  | 8.8 | 3.6 | соотв
10 00 | -10 |  |  | 8.8
11 00 | -10 |  |  | 8.8 | 3,6 | соотв
12 00 | -10 |  |  | 8.7
13 00 | -10 |  |  | 8.6 | 3,6 | соотв
14 00 | -10 |  |  | 8.7
15 00 | -10 |  |  | 8.6 | 3,6 | соотв
Среднее значение |  |  |  | 8.7 | 3,6 | соотв
Время | Место отбора пробы | Ss в огарке | S общая | Соответствие ТИ | Подпись |  | Мероприятия по НМУ
10:00 | огар лент
| КС-2 | 0.54
| КС-5 | 0.27
КОРРЕКТИРУЮЩИЕ ДЕЙСТВИЯ
Время | Характер несоответствия ТИ | Корректирующие действия
Отметка о состоянии <<кипящего>> слоя печей <<КС>>
Циклоны чистые, накопление материала нет.
САМООХРАНА
Время обхода объекта |  | Замечание |  | Отметка об устранении |  | Подпись
9:00 |  | нет
12:00 |  | нет
15:00 |  | нет
Материально-Технические ценности приняты на самоохрану:
ЗАМЕЧАНИЯ ПО РАБОТЕ ОБОРУДОВАНИЯ
Мехоборудование
Аспирация и вентиляция |  | ФРИК-455
КИПиА |  | КС-2,5 на авт. (1,2,3,4,5,6,7)
Электрооборудование
Дополнительные замечания
РАПОРТ | от<<16>>апреля 2018г. |  | Смена №2 | Мастер смены |  | Ибраев Д.К.
ПЕЧНОЙ УЧАСТОК
| Расход воздуха м3 /час | Упругость дутья кгс/м2 | Расход кислорода |  | Температура |  | V | Давление под сводом кгс/м2 | УИО |  | Дымососы
№ Печи |  |  | м3 /час | % | в слое | под сводом
2 | 20200 | 3430 | 650 | 23 | 980 | 529 | 40 | -10 | Pб | 10.9 | лев
Ф/К | 1600 | 3200 | [6 empty] | Qп | 20
А/Х | 4200 | 1150
5 | 25700 | 2370 | 3600 | 28 | 980 | 417 | 50 | -10 | Pб | 11 | лев
Ф/К | 1700 | 2180 | [6 empty] | Qп | 24
А/Х | 4100 | 1350 | [6 empty] | Pт
УДЕЛЬНАЯ ПРОИЗВОДИТЕЛЬНОСТЬ ПЕЧЕЙ
КС № тм2 /сут |  |  |  | КС № тм2 /сут |  |  |  | КС № тм2 /сут
УЧАСТОК КЛАССИФИКАЦИИ ОГАРКА
|  |  | Наличие огарка в бункерах |  |  |  | 120
ГМЦ,м |  |  | Участка классификации,м |  |  |  |  | Накопители (силоса),м |  |  | Эксплуатация оборудования
-43
4 | 1 | 1.5 | 3 | 3.5 | 4 | 2 | 1 | 16 | 16 | 16 | Элеваторы
1 | п | 3 | 5 | 2.5 | 6 | 7 | 2 | 14 | 11 | 13 | Мельницы
всего |  | 6 | 7 | пуст |  | 596 | 3 | 16 | 16 | 16 | А/сепараторы
УЧАСТОК ЭЛЕКТРОФИЛЬТРОВ
Электрофильтр |  | Температура |  | Вольтамперная характеристика |  |  | Концентрация SO2 | Запыленность газа по системам |  |  | Откачка пыли с бункеров по факту |  | Вакуум насос
|  | Вход | Выход
[8 empty] | 1 | 2 | 3 |  |  | 1 | 2
ГК - 30 М | 1 секция
| 2 секция | 224 | 299 | 7/14 | 0/0 | 9/18
ГК - 30 Г | 1 секция
| 2 секция | 310 | 288 | 8/16 | 10/20 | 5/10
ГК - 60 | 1 секция
| 2 секция | 295 | 269 | 8/12 | 35/70 | 0/0
СКЛАД КОНЦЕНТРАТОВ
Загрузка концентратов(показания весоизмерителя) |  | Подход вагонов |  |  |  | Шихта
|  | Разгружено п/вагонов |  |  |  | 3з+2а/т+70т жез
за смену | за сутки | за смену | за сутки | на станции | в отгрузке
224253 | 224253 | 7згок |  |  |  | дробилка
223874 | 223229 |  |  |  |  | №
379 | 1024 |  |  |  |  | Влага:%9,4
УЧАСТОК ВОЗДУХОДУВНЫХ МАШИН
Концентрации О2 в помещении |  | Время пуска и остановки воздушных машин |  | В работе воздуходувных машин
20.8% |  |  |  | 1,2,4
ОГРАЖДЕНИЕ
Результат осмотра | Подпись лица производившегосы осмотр | Запись лица, ответственного за исправное состояние |  | Подпись лица производившего осмотра
|  | срок устранения неисправности | отметка устранении неисправности
Замечаний нет
Время | Разряжение на коллекторе чистого газа | Концентрация SO2 |  |  | Ситовой анализ смеси огарка с ленты | Соответствие ТИ | Подпись
|  | 1 | 3 | ср.
16 00 | -10 |  |  | 8.7
17 00 | -10 |  |  | 8.7
18 00 | -10 |  |  | 8.7
19 00 | -10 |  |  | 8.7
20 00 | -10 |  |  | 8.7
21 00 | -10 |  |  | 8.7
22 00 | -10 |  |  | 8.7
23 00 | -10 |  |  | 8.7
Среднее значение
Время | Место отбора пробы | Ss в огарке | S общая | Соответствие ТИ | Подпись |  | Мероприятия по НМУ
КОРРЕКТИРУЮЩИЕ ДЕЙСТВИЯ
Время | Характер несоответствия ТИ | Корректирующие действия
Отметка о состоянии <<кипящего>> слоя печей <<КС>>
САМООХРАНА
Время обхода объекта |  | Замечание |  | Отметка об устранении |  | Подпись
17:00 |  | нет
20:00 |  | нет
23:00 |  | нет
Материально-Технические ценности приняты на самоохрану:
ЗАМЕЧАНИЯ ПО РАБОТЕ ОБОРУДОВАНИЯ
Мехоборудование
Аспирация и вентиляция |  | ФРИК-455
КИПиА |  | КС-2,5 на авт. (1,2,3,4,5,6,7)
Электрооборудование
Дополнительные замечания

## 17.04.18
РАПОРТ | от<<17>>апреля 2018г. |  | Смена №3 | Мастер смены |  | Касымханов
ПЕЧНОЙ УЧАСТОК
| Расход воздуха м3 /час | Упругость дутья кгс/м2 | Расход кислорода |  | Температура |  | V | Давление под сводом кгс/м2 | УИО |  | Дымососы
№ Печи |  |  | м3 /час | % | в слое | под сводом
2 | 21200 | 3220 | 700 | 24 | 980 | 535 | 50 | -10 | Pб | 11.2 | лев
Ф/К | 1660 | 3090 | [6 empty] | Qп | 20
А/Х | 4180 | 1340
5 | 26500 | 2300 | 3600 | 30 | 980 | 392 | 60 | -10 | Pб | 11 | лев
Ф/К | 1760 | 2120 | [6 empty] | Qп | 23
А/Х | 4160 | 1360 | [6 empty] | Pт | 7.5
УДЕЛЬНАЯ ПРОИЗВОДИТЕЛЬНОСТЬ ПЕЧЕЙ
КС № тм2 /сут |  |  |  | КС № тм2 /сут |  |  |  | КС № тм2 /сут
УЧАСТОК КЛАССИФИКАЦИИ ОГАРКА
|  |  | Наличие огарка в бункерах |  |  |  | 120
ГМЦ,м |  |  | Участка классификации,м |  |  |  |  | Накопители (силоса),м |  |  | Эксплуатация оборудования
-120т/сут | [5 empty] | -13
4 | 2 | 1 | 3 | 4 | 4 | 2 | 1 | 16 | 16 | 16 | Элеваторы
1 | п | 3 | 5 | 2.5 | 6 | 7 | 2 | 14 | 11 | 13 | Мельницы
всего |  | 5.5 | 7 | пуст |  | 583 | 3 | 16 | 16 | 16 | А/сепараторы
УЧАСТОК ЭЛЕКТРОФИЛЬТРОВ
Электрофильтр |  | Температура |  | Вольтамперная характеристика |  |  | Концентрация SO2 | Запыленность газа по системам |  |  | Откачка пыли с бункеров по факту |  | Вакуум насос
|  | Вход | Выход
[8 empty] | 1 | 2 | 3 |  |  | 1 | 2
ГК - 30 М | 1 секция
| 2 секция | 231 | 305 | 5/10 | 0/0 | 7/20
ГК - 30 Г | 1 секция
| 2 секция | 312 | 292 | 7/14 | 3/20 | 5/20
ГК - 60 | 1 секция
| 2 секция | 289 | 271 | 0/0 | 18/40 | 0/0
СКЛАД КОНЦЕНТРАТОВ
Загрузка концентратов(показания весоизмерителя) |  |  | Подход вагонов |  |  | Шихта
|  | Разгружено п/вагонов |  |  |  | 3згок+2а/т+70т ж
за смену | за сутки | за смену | за сутки | на станции | в отгрузке
224553 | 224253 | 3жез+4з+2а/т=9п/в |  | 9а/т 27згок 5жез | 8згок | дробилка
224253 | 223229 |  |  |  |  | №1
300 | 1024 | 14з+2огар=16п/в |  |  |  | Влага:%
УЧАСТОК ВОЗДУХОДУВНЫХ МАШИН
Концентрации О2 в помещении |  | Время пуска и остановки воздушных машин |  | В работе воздуходувных машин
20.8% |  |  |  | 1,2,4
ОГРАЖДЕНИЕ
Результат осмотра | Подпись лица производившегосы осмотр | Запись лица, ответственного за исправное состояние |  | Подпись лица производившего осмотра
|  | срок устранения неисправности | отметка устранении неисправности
Замечаний нет
Время | Разряжение на коллекторе чистого газа | Концентрация SO2 |  |  | Ситовой анализ смеси огарка с ленты | Соответствие ТИ | Подпись
|  | 1 | 3 | ср.
0 00 | -10
1 00 | -10
2 00 | -10
3 00 | -10
4 00 | -10
5 00 | -10
6 00 | -10
7 00 | -10
Среднее значение |  |  |  |  | 6,0
Время | Место отбора пробы | Ss в огарке | S общая | Соответствие ТИ | Подпись |  | Мероприятия по НМУ
| огар лент | 0.29 | 2.68 | соотв
КОРРЕКТИРУЮЩИЕ ДЕЙСТВИЯ
Время | Характер несоответствия ТИ | Корректирующие действия
Отметка о состоянии <<кипящего>> слоя печей <<КС>>
Циклоны чистые, накопление материала нет.
САМООХРАНА
Время обхода объекта |  | Замечание |  | Отметка об устранении |  | Подпись
0:00 |  | нет
3:00 |  | нет
7:00 |  | нет
Материально-Технические ценности приняты на самоохрану:
ЗАМЕЧАНИЯ ПО РАБОТЕ ОБОРУДОВАНИЯ
Мехоборудование
Аспирация и вентиляция |  | ФРИК-455
КИПиА |  | КС-2,5 на авт. (1,2,3,4,5,6,7)
Электрооборудование |  | Fe=950/1900
Дополнительные замечания
РАПОРТ | от<<17>>апреля 2018г. |  | Смена №1 | Мастер смены |  | Иконников В.А.
ПЕЧНОЙ УЧАСТОК
| Расход воздуха м3 /час | Упругость дутья кгс/м2 | Расход кислорода |  | Температура |  | V | Давление под сводом кгс/м2 | УИО |  | Дымососы
№ Печи |  |  | м3 /час | % | в слое | под сводом
2 | 20500 | 3350 | 600 | 23 | 980 | 487 | 37 | -10 | Pб | 11.2 | лев
Ф/К | 1600 | 3150 | [6 empty] | Qп | 15
А/Х | 4050 | 1200
5 | 26000 | 2300 | 3600 | 29 | 980 | 346 | 43 | -10 | Pб | 10.7 | прав
Ф/К | 1660 | 2100 | [6 empty] | Qп | 23
А/Х | 3980 | 1400 | [6 empty] | Pт | 7.5
УДЕЛЬНАЯ ПРОИЗВОДИТЕЛЬНОСТЬ ПЕЧЕЙ
КС № тм2 /сут |  |  |  | КС № тм2 /сут |  |  |  | КС № тм2 /сут
УЧАСТОК КЛАССИФИКАЦИИ ОГАРКА
|  |  | Наличие огарка в бункерах |  |  |  | 120
ГМЦ,м |  |  | Участка классификации,м |  |  |  |  | Накопители (силоса),м |  |  | Эксплуатация оборудования
-55 |  | -12 |  |  |  | -42
4 | 3 | 0.5 | 3 | 3 | 4 | 2 | 1 | 16 | 16 | 16 | Элеваторы | 1-4
1 | пол | 3 | 5 | 2.5 | 6 | пус | 2 | 14 | 11 | 13 | Мельницы | 1,2,3
всего |  | 6.5 | 7 | пуст |  | 541 | 3 | 16 | 16 | 16 | А/сепараторы | 1,2,3
УЧАСТОК ЭЛЕКТРОФИЛЬТРОВ
Электрофильтр |  | Температура |  | Вольтамперная характеристика |  |  | Концентрация SO2 | Запыленность газа по системам |  |  | Откачка пыли с бункеров по факту |  | Вакуум насос
|  | Вход | Выход
[8 empty] | 1 | 2 | 3 |  |  | 1 | 2
ГК - 30 М | 1 секция
| 2 секция | 222 | 294 | 5/10 | 0/0 | 7/20 |  |  |  |  | откачено
ГК - 30 Г | 1 секция
| 2 секция | 306 | 285 | 7/14 | 3/20 | 5/20 |  |  |  |  | откачено
ГК - 60 | 1 секция
| 2 секция | 291 | 267 | 0/0 | 18/40 | 0/0 |  |  |  |  | откачено
СКЛАД КОНЦЕНТРАТОВ
Загрузка концентратов(показания весоизмерителя) |  |  | Подход вагонов |  |  | Шихта
|  | Разгружено п/вагонов |  |  |  | 3згок+1а/т+70т ж
за смену | за сутки | за смену | за сутки | на станции | в отгрузке
224893 |  | 3жез+2а/т=5п/в |  |  |  | дробилка
22453 | [5 empty] | №1
390 | [5 empty] | Влага:%
УЧАСТОК ВОЗДУХОДУВНЫХ МАШИН
Концентрации О2 в помещении |  | Время пуска и остановки воздушных машин |  | В работе воздуходувных машин
20.8% |  |  |  | 1,2,4
ОГРАЖДЕНИЕ
Результат осмотра | Подпись лица производившегосы осмотр | Запись лица, ответственного за исправное состояние |  | Подпись лица производившего осмотра
|  | срок устранения неисправности | отметка устранении неисправности
Замечаний нет
Время | Разряжение на коллекторе чистого газа | Концентрация SO2 |  |  | Ситовой анализ смеси огарка с ленты | Соответствие ТИ | Подпись
|  | 1 | 3 | ср.
8 00 | -10 |  |  | 8.6 | 3.6 | соотв
9 00 | -10 |  |  | 8.5
10 00 | -10 |  |  | 8.6 | 3,6 | соотв
11 00 | -10 |  |  | 8.7
12 00 | -10 |  |  | 8.5 | 3,6 | соотв
13 00 | -10 |  |  | 8.6
14 00 | -10 |  |  | 8.6 | 3,6 | соотв
15 00 | -10 |  |  | 8.7
Среднее значение |  |  |  | 8.6 | 3,6 | соотв
Время | Место отбора пробы | Ss в огарке | S общая | Соответствие ТИ | Подпись |  | Мероприятия по НМУ
КОРРЕКТИРУЮЩИЕ ДЕЙСТВИЯ
Время | Характер несоответствия ТИ | Корректирующие действия
Отметка о состоянии <<кипящего>> слоя печей <<КС>>
Циклоны чистые, накопление материала нет.
САМООХРАНА
Время обхода объекта |  | Замечание |  | Отметка об устранении |  | Подпись
8:00 |  | нет
11:00 |  | нет
14:00 |  | нет
Материально-Технические ценности приняты на самоохрану:
ЗАМЕЧАНИЯ ПО РАБОТЕ ОБОРУДОВАНИЯ
Мехоборудование
Аспирация и вентиляция |  | ФРИК-455
КИПиА |  | КС-2,5 на авт. (1,2,3,4,5,6,7)
Электрооборудование
Дополнительные замечания
РАПОРТ | от<<17>>апреля 2018г. |  | Смена №2 | Мастер смены |  | Шаймарданов
ПЕЧНОЙ УЧАСТОК
| Расход воздуха м3 /час | Упругость дутья кгс/м2 | Расход кислорода |  | Температура |  | V | Давление под сводом кгс/м2 | УИО |  | Дымососы
№ Печи |  |  | м3 /час | % | в слое | под сводом
2 | 21000 | 3300 | 600 | 23 | 980 | 544 | 40 | -10 | Pб | 11
Ф/К | 1600 | 3100 | [6 empty] | Qп | 20
А/Х | 4300 | 1300
5 | 26500 | 2300 | 3600 | 29 | 980 | 368 | 51 | -10 | Pб | 11
Ф/К | 1600 | 2100 | [6 empty] | Qп | 24
А/Х | 4000 | 1400 | [6 empty] | Pт
УДЕЛЬНАЯ ПРОИЗВОДИТЕЛЬНОСТЬ ПЕЧЕЙ
КС № тм2 /сут |  |  |  | КС № тм2 /сут |  |  |  | КС № тм2 /сут
УЧАСТОК КЛАССИФИКАЦИИ ОГАРКА
|  |  | Наличие огарка в бункерах |  |  |  | 84
ГМЦ,м |  |  | Участка классификации,м |  |  |  |  | Накопители (силоса),м |  |  | Эксплуатация оборудования
+87
4 | 4 | 0.5 | 3 | 2 | 4 | 2 | 1 | 16 | 16 | 16 | Элеваторы | 1-4
1 | п | 3 | 5 | 2.5 | 6 | 5 | 2 | 14 | 11 | 13 | Мельницы | 1-3
всего |  | 7.5 | 7 | пуст |  | 690 | 3 | 16 | 16 | 16 | А/сепараторы | 1,3
УЧАСТОК ЭЛЕКТРОФИЛЬТРОВ
Электрофильтр |  | Температура |  | Вольтамперная характеристика |  |  | Концентрация SO2 | Запыленность газа по системам |  |  | Откачка пыли с бункеров по факту |  | Вакуум насос
|  | Вход | Выход
[8 empty] | 1 | 2 | 3 |  |  | 1 | 2
ГК - 30 М | 1 секция
| 2 секция | 230 | 298 | 5/10 | 0/0 | 7/20
ГК - 30 Г | 1 секция
| 2 секция | 306 | 287 | 7/14 | 3/20 | 5/20
ГК - 60 | 1 секция
| 2 секция | 291 | 267 | 0/0 | 18/40 | 0/0
СКЛАД КОНЦЕНТРАТОВ
Загрузка концентратов(показания весоизмерителя) |  | Подход вагонов |  |  |  | Шихта
|  | Разгружено п/вагонов |  |  |  | 3з+2а/т+70т жез
за смену | за сутки | за смену | за сутки | на станции | в отгрузке
225170 | 225170 |  |  |  |  | дробилка
224843 | 224253 |  |  |  |  | №
327 | 917 |  |  |  |  | Влага:%9,3
УЧАСТОК ВОЗДУХОДУВНЫХ МАШИН
Концентрации О2 в помещении |  | Время пуска и остановки воздушных машин |  | В работе воздуходувных машин
20.8% |  |  |  | 1,2,4
ОГРАЖДЕНИЕ
Результат осмотра | Подпись лица производившегосы осмотр | Запись лица, ответственного за исправное состояние |  | Подпись лица производившего осмотра
|  | срок устранения неисправности | отметка устранении неисправности
Замечаний нет
Время | Разряжение на коллекторе чистого газа | Концентрация SO2 |  |  | Ситовой анализ смеси огарка с ленты | Соответствие ТИ | Подпись
|  | 1 | 3 | ср.
16 00 | -10 |  |  | 8.7
17 00 | -10 |  |  | 8.7
18 00 | -10 |  |  | 8.7
19 00 | -10 |  |  | 8.7
20 00 | -10 |  |  | 8.7
21 00 | -10 |  |  | 8.7
22 00 | -10 |  |  | 8.7
23 00 | -10 |  |  | 8.7
Среднее значение
Время | Место отбора пробы | Ss в огарке | S общая | Соответствие ТИ | Подпись |  | Мероприятия по НМУ
КОРРЕКТИРУЮЩИЕ ДЕЙСТВИЯ
Время | Характер несоответствия ТИ | Корректирующие действия
Отметка о состоянии <<кипящего>> слоя печей <<КС>>
САМООХРАНА
Время обхода объекта |  | Замечание |  | Отметка об устранении |  | Подпись
17:00 |  | нет
20:00 |  | нет
23:00 |  | нет
Материально-Технические ценности приняты на самоохрану:
ЗАМЕЧАНИЯ ПО РАБОТЕ ОБОРУДОВАНИЯ
Мехоборудование
Аспирация и вентиляция |  | ФРИК-455
КИПиА |  | КС-2,5 на авт. (1,2,3,4,5,6,7)
Электрооборудование
Дополнительные замечания

## 18.04.18
РАПОРТ | от<<18>>апреля 2018г. |  | Смена №3 | Мастер смены |  | Едильбаев Р.М.
ПЕЧНОЙ УЧАСТОК
| Расход воздуха м3 /час | Упругость дутья кгс/м2 | Расход кислорода |  | Температура |  | V | Давление под сводом кгс/м2 | УИО |  | Дымососы
№ Печи |  |  | м3 /час | % | в слое | под сводом
2 | 21000 | 3200 | 600 | 24 | 980 | 508 | 40 | -10 | Pб | 11 | лев
Ф/К | 1620 | 3040 | [6 empty] | Qп | 20
А/Х | 4000 | 1250
5 | 26500 | 2300 | 3600 | 29 | 980 | 392 | 50 | -10 | Pб | 11.3 | лев
Ф/К | [8 empty] | Qп | 24
А/Х | [8 empty] | Pт
УДЕЛЬНАЯ ПРОИЗВОДИТЕЛЬНОСТЬ ПЕЧЕЙ
КС № тм2 /сут |  |  |  | КС № тм2 /сут |  |  |  | КС № тм2 /сут
УЧАСТОК КЛАССИФИКАЦИИ ОГАРКА
|  |  | Наличие огарка в бункерах |  |  |  | 84
ГМЦ,м |  |  | Участка классификации,м |  |  |  |  | Накопители (силоса),м |  |  | Эксплуатация оборудования
-57т/сут |  | +24т/см
4 | 2 | 1 | 3 | 2 | 4 | 2 | 1 | 16 | 16 | 16 | Элеваторы | 1-4
1 | п | 3 | 5 | 2.5 | 6 | 5.5 | 2 | 14 | 11 | 13 | Мельницы | 1-3
всего |  | 5.5 | 7 | пуст |  | 676 | 3 | 16 | 16 | 16 | А/сепараторы | 1,3
УЧАСТОК ЭЛЕКТРОФИЛЬТРОВ
Электрофильтр |  | Температура |  | Вольтамперная характеристика |  |  | Концентрация SO2 | Запыленность газа по системам |  |  | Откачка пыли с бункеров по факту |  | Вакуум насос
|  | Вход | Выход
[8 empty] | 1 | 2 | 3 |  |  | 1 | 2
ГК - 30 М | 1 секция
| 2 секция | 240 | 311 | 5/10 | 0/0 | 7/20
ГК - 30 Г | 1 секция
| 2 секция | 310 | 294 | 7/14 | 10/20 | 5/20
ГК - 60 | 1 секция
| 2 секция | 290 | 266 | 0/0 | 18/40 | 0/0
СКЛАД КОНЦЕНТРАТОВ
Загрузка концентратов(показания весоизмерителя) |  |  | Подход вагонов |  |  | Шихта
|  | Разгружено п/вагонов |  |  |  | 3згок+2а/т+70т ж
за смену | за сутки | за смену | за сутки | на станции | в отгрузке
225527 | 225170 | 3а/т+2з+1огар | 4з+6ж+5а/т+2мар=17п/в | 33згок 7а/т 2ж | 11згок | дробилка
225170 | 224253 |  |  |  |  | №1
357 | 917 |  |  |  |  | Влага:%
УЧАСТОК ВОЗДУХОДУВНЫХ МАШИН
Концентрации О2 в помещении |  | Время пуска и остановки воздушных машин |  | В работе воздуходувных машин
20.8% |  |  |  | 1,2,4
ОГРАЖДЕНИЕ
Результат осмотра | Подпись лица производившегосы осмотр | Запись лица, ответственного за исправное состояние |  | Подпись лица производившего осмотра
|  | срок устранения неисправности | отметка устранении неисправности
Замечаний нет
Время | Разряжение на коллекторе чистого газа | Концентрация SO2 |  |  | Ситовой анализ смеси огарка с ленты | Соответствие ТИ | Подпись
|  | 1 | 3 | ср.
0 00 | -10
1 00 | -10
2 00 | -10
3 00 | -10
4 00 | -10
5 00 | -10
6 00 | -10
7 00 | -10
Среднее значение
Время | Место отбора пробы | Ss в огарке | S общая | Соответствие ТИ | Подпись |  | Мероприятия по НМУ
| огар лент | 0.27 | 2.85 | соотв
КОРРЕКТИРУЮЩИЕ ДЕЙСТВИЯ
Время | Характер несоответствия ТИ | Корректирующие действия
Отметка о состоянии <<кипящего>> слоя печей <<КС>>
Циклоны чистые, накопление материала нет.
САМООХРАНА
Время обхода объекта |  | Замечание |  | Отметка об устранении |  | Подпись
0:00 |  | нет
3:00 |  | нет
6:00 |  | нет
Материально-Технические ценности приняты на самоохрану:
ЗАМЕЧАНИЯ ПО РАБОТЕ ОБОРУДОВАНИЯ
Мехоборудование
Аспирация и вентиляция |  | ФРИК-455
КИПиА |  | КС-2,5 на авт. (1,2,3,4,5,6,7)
Электрооборудование |  | Fe=950/1900
Дополнительные замечания
РАПОРТ | от<<18>>апреля 2018г. |  | Смена №1 | Мастер смены |  | Иконников В.А.
ПЕЧНОЙ УЧАСТОК
| Расход воздуха м3 /час | Упругость дутья кгс/м2 | Расход кислорода |  | Температура |  | V | Давление под сводом кгс/м2 | УИО |  | Дымососы
№ Печи |  |  | м3 /час | % | в слое | под сводом
2 | 21000 | 3200 | 600 | 23 | 980 | 486 | 44 | -10 | Pб | 10.4 | лев
Ф/К | 1640 | 3030 | [6 empty] | Qп | 15
А/Х | 4200 | 1200
5 | 26200 | 2300 | 3600 | 29 | 980 | 365 | 40 | -10 | Pб | 10.7 | лев
Ф/К | 1800 | 2100 | [6 empty] | Qп | 24
А/Х | 3600 | 1480 | [6 empty] | Pт | 7.5
УДЕЛЬНАЯ ПРОИЗВОДИТЕЛЬНОСТЬ ПЕЧЕЙ
КС № тм2 /сут |  |  |  | КС № тм2 /сут |  |  |  | КС № тм2 /сут
УЧАСТОК КЛАССИФИКАЦИИ ОГАРКА
|  |  | Наличие огарка в бункерах |  |  |  | 144
ГМЦ,м |  |  | Участка классификации,м |  |  |  |  | Накопители (силоса),м |  |  | Эксплуатация оборудования
+15 | [5 empty] | -30 |  |  |  | +30
4 | 1 | 1 | 3 | 2 | 4 | 2 | 1 | 16 | 16 | 16 | Элеваторы | 1-4
1 | пол | 3 | 5 | 2.5 | 6 | 7 | 2 | 14 | 12 | 13.5 | Мельницы | 1,2,3
всего |  | 5 | 7 | пуст |  | 636 | 3 | 16 | 16 | 16 | А/сепараторы | 1,2,3
УЧАСТОК ЭЛЕКТРОФИЛЬТРОВ
Электрофильтр |  | Температура |  | Вольтамперная характеристика |  |  | Концентрация SO2 | Запыленность газа по системам |  |  | Откачка пыли с бункеров по факту |  | Вакуум насос
|  | Вход | Выход
[8 empty] | 1 | 2 | 3 |  |  | 1 | 2
ГК - 30 М | 1 секция
| 2 секция | 234 | 304 | 5/10 | 0/0 | 7/20 |  |  |  |  | откачено
ГК - 30 Г | 1 секция
| 2 секция | 306 | 288 | 7/14 | 10/20 | 5/20 |  |  |  |  | откачено
ГК - 60 | 1 секция
| 2 секция | 283 | 259 | 0/0 | 18/40 | 0/0 |  |  |  |  | откачено
СКЛАД КОНЦЕНТРАТОВ
Загрузка концентратов(показания весоизмерителя) |  |  | Подход вагонов |  |  | Шихта
|  | Разгружено п/вагонов |  |  |  | 3згок+1а/т+70т ж
за смену | за сутки | за смену | за сутки | на станции | в отгрузке
225822 |  | 3ж+4а/т=7п/в |  |  |  | дробилка
22527 | [5 empty] | №1
295 | [5 empty] | Влага:%9,6
УЧАСТОК ВОЗДУХОДУВНЫХ МАШИН
Концентрации О2 в помещении |  | Время пуска и остановки воздушных машин |  | В работе воздуходувных машин
20.8% |  |  |  | 1,2,4
ОГРАЖДЕНИЕ
Результат осмотра | Подпись лица производившегосы осмотр | Запись лица, ответственного за исправное состояние |  | Подпись лица производившего осмотра
|  | срок устранения неисправности | отметка устранении неисправности
Замечаний нет
Время | Разряжение на коллекторе чистого газа | Концентрация SO2 |  |  | Ситовой анализ смеси огарка с ленты | Соответствие ТИ | Подпись
|  | 1 | 3 | ср.
8 00 | -10 |  |  | 8.6 | 3.6 | соотв
9 00 | -10 |  |  | 8.7
10 00 | -10 |  |  | 8.7 | 3,6 | соотв
11 00 | -10 |  |  | 8.6
12 00 | -10 |  |  | 8.5 | 3,6 | соотв
13 00 | -10 |  |  | 8.6
14 00 | -10 |  |  | 8.7 | 3,6 | соотв
15 00 | -10 |  |  | 8.6
Среднее значение |  |  |  | 8.6 | 3,6 | соотв
Время | Место отбора пробы | Ss в огарке | S общая | Соответствие ТИ | Подпись |  | Мероприятия по НМУ
КОРРЕКТИРУЮЩИЕ ДЕЙСТВИЯ
Время | Характер несоответствия ТИ | Корректирующие действия
Отметка о состоянии <<кипящего>> слоя печей <<КС>>
Циклоны чистые, накопление материала нет.
САМООХРАНА
Время обхода объекта |  | Замечание |  | Отметка об устранении |  | Подпись
8:00 |  | нет
11:00 |  | нет
14:00 |  | нет
Материально-Технические ценности приняты на самоохрану:
ЗАМЕЧАНИЯ ПО РАБОТЕ ОБОРУДОВАНИЯ
Мехоборудование
Аспирация и вентиляция |  | ФРИК-455
КИПиА |  | КС-2,5 на авт. (1,2,3,4,5,6,7)
Электрооборудование
Дополнительные замечания
РАПОРТ | от<<18>>апреля 2018г. |  | Смена №2 | Мастер смены |  | Шаймарданов
ПЕЧНОЙ УЧАСТОК
| Расход воздуха м3 /час | Упругость дутья кгс/м2 | Расход кислорода |  | Температура |  | V | Давление под сводом кгс/м2 | УИО |  | Дымососы
№ Печи |  |  | м3 /час | % | в слое | под сводом
2 | 21000 | 3200 | 600 | 24 | 980 | 493 | 40 | -10 | Pб | 10.8 | лев
Ф/К | 1640 | 3630 | [6 empty] | Qп | 20
А/Х | 4200 | 1260
5 | 26200 | 2330 | 3600 | 29 | 980 | 370 | 58 | -10 | Pб |  | лев
Ф/К | 1800 | 2140 | [6 empty] | Qп
А/Х | 3800 | 1400 | [6 empty] | Pт
УДЕЛЬНАЯ ПРОИЗВОДИТЕЛЬНОСТЬ ПЕЧЕЙ
КС № тм2 /сут |  |  |  | КС № тм2 /сут |  |  |  | КС № тм2 /сут
УЧАСТОК КЛАССИФИКАЦИИ ОГАРКА
|  |  | Наличие огарка в бункерах |  |  |  | 114
ГМЦ,м |  |  | Участка классификации,м |  |  |  |  | Накопители (силоса),м |  |  | Эксплуатация оборудования
|  | +3т |  |  |  | +53т
4 | пол | 4 | 3 | 2 | 4 | 2 | 1 | 16 | 16 | 16 | Элеваторы | 1-4
1 | пол | 3 | 5 | 2.5 | 6 | 5 | 2 | 13 | 12 | 13.5 | Мельницы | 1-3
всего |  | 7 | 7 | пуст |  | 690 | 3 | 16 | 16 | 16 | А/сепараторы | 1,3
УЧАСТОК ЭЛЕКТРОФИЛЬТРОВ
Электрофильтр |  | Температура |  | Вольтамперная характеристика |  |  | Концентрация SO2 | Запыленность газа по системам |  |  | Откачка пыли с бункеров по факту |  | Вакуум насос
|  | Вход | Выход
[8 empty] | 1 | 2 | 3 |  |  | 1 | 2
ГК - 30 М | 1 секция
| 2 секция | 306 | 231 | 5/10 | 0/0 | 7/14
ГК - 30 Г | 1 секция
| 2 секция | 300 | 291 | 7/14 | 10/20 | 5/20
ГК - 60 | 1 секция
| 2 секция | 278 | 258 | 14/28 | 18/36 | 9/18
СКЛАД КОНЦЕНТРАТОВ
Загрузка концентратов(показания весоизмерителя) |  | Подход вагонов |  |  |  | Шихта
|  | Разгружено п/вагонов |  |  |  | 3з+2а/т+70т жез
за смену | за сутки | за смену | за сутки | на станции | в отгрузке
226143 | 226143 | 4а/т |  |  |  | дробилка
225822 | 225170 |  |  |  |  | №
321 | 973 |  |  |  |  | Влага:%9,3
УЧАСТОК ВОЗДУХОДУВНЫХ МАШИН
Концентрации О2 в помещении |  | Время пуска и остановки воздушных машин |  | В работе воздуходувных машин
20.8% |  |  |  | 1,2,4
ОГРАЖДЕНИЕ
Результат осмотра | Подпись лица производившегосы осмотр | Запись лица, ответственного за исправное состояние |  | Подпись лица производившего осмотра
|  | срок устранения неисправности | отметка устранении неисправности
Замечаний нет
Время | Разряжение на коллекторе чистого газа | Концентрация SO2 |  |  | Ситовой анализ смеси огарка с ленты | Соответствие ТИ | Подпись
|  | 1 | 3 | ср.
16 00 | -10
17 00 | -10 |  |  |  | 5.8
18 00 | -10
19 00 | -10 |  |  |  | 6
20 00 | -10
21 00 | -10 |  |  |  | 4.5
22 00 | -10
23 00 | -10 |  |  |  | 4.3
Среднее значение
Время | Место отбора пробы | Ss в огарке | S общая | Соответствие ТИ | Подпись |  | Мероприятия по НМУ
КОРРЕКТИРУЮЩИЕ ДЕЙСТВИЯ
Время | Характер несоответствия ТИ | Корректирующие действия
Отметка о состоянии <<кипящего>> слоя печей <<КС>>
САМООХРАНА
Время обхода объекта |  | Замечание |  | Отметка об устранении |  | Подпись
16:00 |  | нет
20:00 |  | нет
23:00 |  | нет
Материально-Технические ценности приняты на самоохрану:
ЗАМЕЧАНИЯ ПО РАБОТЕ ОБОРУДОВАНИЯ
Мехоборудование
Аспирация и вентиляция |  | ФРИК-455
КИПиА |  | КС-2,5 на авт. (1,2,3,4,5,6,7)
Электрооборудование
Дополнительные замечания

## 19.04.18
РАПОРТ | от<<19>>апреля 2018г. |  | Смена №3 | Мастер смены |  | Едильбаев Р.М.
ПЕЧНОЙ УЧАСТОК
| Расход воздуха м3 /час | Упругость дутья кгс/м2 | Расход кислорода |  | Температура |  | V | Давление под сводом кгс/м2 | УИО |  | Дымососы
№ Печи |  |  | м3 /час | % | в слое | под сводом
2 | 21000 | 3250 | 600 | 24 | 980 | 544 | 40 | -10 | Pб | 11 | лев
Ф/К | 1630 | 3100 | [6 empty] | Qп | 20
А/Х | 4100 | 1300
5 | 26400 | 2350 | 3600 | 30 | 980 | 361 | 50 | -10 | Pб | 11.1 | лев
Ф/К | 1830 | 2170 | [6 empty] | Qп | 22
А/Х | 3800 | 1470 | [6 empty] | Pт
УДЕЛЬНАЯ ПРОИЗВОДИТЕЛЬНОСТЬ ПЕЧЕЙ
КС № тм2 /сут |  |  |  | КС № тм2 /сут |  |  |  | КС № тм2 /сут
УЧАСТОК КЛАССИФИКАЦИИ ОГАРКА
|  |  | Наличие огарка в бункерах |  |  |  | 114
ГМЦ,м |  |  | Участка классификации,м |  |  |  |  | Накопители (силоса),м |  |  | Эксплуатация оборудования
-112т/сут |  | -130т/см
4 | 1 | 4.5 | 3 | 3 | 4 | 2 | 1 | 16 | 16 | 16 | Элеваторы | 1-4
1 | п | 3 | 5 | 2.5 | 6 | 7.5 | 2 | 13 | 12 | 13.5 | Мельницы | 1-3
всего |  | 8.5 | 7 | пуст |  | 596 | 3 | 16 | 16 | 16 | А/сепараторы | 1,3
УЧАСТОК ЭЛЕКТРОФИЛЬТРОВ
Электрофильтр |  | Температура |  | Вольтамперная характеристика |  |  | Концентрация SO2 | Запыленность газа по системам |  |  | Откачка пыли с бункеров по факту |  | Вакуум насос
|  | Вход | Выход
[8 empty] | 1 | 2 | 3 |  |  | 1 | 2
ГК - 30 М | 1 секция
| 2 секция | 236 | 305 | 5/10 | 0/0 | 7/14
ГК - 30 Г | 1 секция
| 2 секция | 308 | 290 | 7/14 | 10/20 | 5/20
ГК - 60 | 1 секция
| 2 секция | 286 | 259 | 14/28 | 18/36 | 0/0
СКЛАД КОНЦЕНТРАТОВ
Загрузка концентратов(показания весоизмерителя) |  |  | Подход вагонов |  |  | Шихта
|  | Разгружено п/вагонов |  |  |  | 3згок+2а/т+70т ж
за смену | за сутки | за смену | за сутки | на станции | в отгрузке
226466 | 226143 | 7а/т+1огар+1з=9п/в | 11а/т+2з+5жез+1пор+1огар=20п/в | 35згок 7а/т |  | дробилка
226143 | 225170 |  |  |  |  | №1
323 | 973 |  |  |  |  | Влага:%
УЧАСТОК ВОЗДУХОДУВНЫХ МАШИН
Концентрации О2 в помещении |  | Время пуска и остановки воздушных машин |  | В работе воздуходувных машин
20.8% |  |  |  | 1,2,4
ОГРАЖДЕНИЕ
Результат осмотра | Подпись лица производившегосы осмотр | Запись лица, ответственного за исправное состояние |  | Подпись лица производившего осмотра
|  | срок устранения неисправности | отметка устранении неисправности
Замечаний нет
Время | Разряжение на коллекторе чистого газа | Концентрация SO2 |  |  | Ситовой анализ смеси огарка с ленты | Соответствие ТИ | Подпись
|  | 1 | 3 | ср.
0 00 | -10 |  |  |  | 5.7
1 00 | -10
2 00 | -10 |  |  |  | 6.4
3 00 | -10
4 00 | -10 |  |  |  | 5.5
5 00 | -10
6 00 | -10
7 00 | -10
Среднее значение
Время | Место отбора пробы | Ss в огарке | S общая | Соответствие ТИ | Подпись |  | Мероприятия по НМУ
| огар лент | 0.35 | 2.54 | соотв
КОРРЕКТИРУЮЩИЕ ДЕЙСТВИЯ
Время | Характер несоответствия ТИ | Корректирующие действия
Отметка о состоянии <<кипящего>> слоя печей <<КС>>
Циклоны чистые, накопление материала нет.
САМООХРАНА
Время обхода объекта |  | Замечание |  | Отметка об устранении |  | Подпись
0:00 |  | нет
3:00 |  | нет
6:00 |  | нет
Материально-Технические ценности приняты на самоохрану:
ЗАМЕЧАНИЯ ПО РАБОТЕ ОБОРУДОВАНИЯ
Мехоборудование
Аспирация и вентиляция |  | ФРИК-455
КИПиА |  | КС-2,5 на авт. (1,2,3,4,5,6,7)
Электрооборудование |  | Fe=950/1900
Дополнительные замечания
РАПОРТ | от<<19>>апреля 2018г. |  | Смена №1 | Мастер смены |  | Ибраев Д.К
ПЕЧНОЙ УЧАСТОК
| Расход воздуха м3 /час | Упругость дутья кгс/м2 | Расход кислорода |  | Температура |  | V | Давление под сводом кгс/м2 | УИО |  | Дымососы
№ Печи |  |  | м3 /час | % | в слое | под сводом
2 | 21200 | 3280 | 1670 | 27 | 980 | 500 | 40 | -10 | Pб | 11 | лев
Ф/К | 1660 | 3100 | [6 empty] | Qп | 20
А/Х | 4070 | 1250
5 | 2600 | 2380 | 4400 | 31 | 980 | 387 | 50 | -10 | Pб | 10.6 | прав
Ф/К | 1790 | 2210 | [6 empty] | Qп | 22
А/Х | 3690 | 1450 | [6 empty] | Pт
УДЕЛЬНАЯ ПРОИЗВОДИТЕЛЬНОСТЬ ПЕЧЕЙ
КС № тм2 /сут |  |  |  | КС № тм2 /сут |  |  |  | КС № тм2 /сут
УЧАСТОК КЛАССИФИКАЦИИ ОГАРКА
|  |  | Наличие огарка в бункерах |  |  |  | 114
ГМЦ,м |  |  | Участка классификации,м |  |  |  |  | Накопители (силоса),м |  |  | Эксплуатация оборудования
-5 |  |  |  | -18
4 | п | 5 | 3 | 2 | 4 | 2 | 1 | 16 | 16 | 16 | Элеваторы
1 | п | 3 | 5 | 2.5 | 6 | 7 | 2 | 13 | 12 | 12.5 | Мельницы
всего |  | 8 | 7 | пуст |  | 578 | 3 | 16 | 16 | 16 | А/сепараторы
УЧАСТОК ЭЛЕКТРОФИЛЬТРОВ
Электрофильтр |  | Температура |  | Вольтамперная характеристика |  |  | Концентрация SO2 | Запыленность газа по системам |  |  | Откачка пыли с бункеров по факту |  | Вакуум насос
|  | Вход | Выход
[8 empty] | 1 | 2 | 3 |  |  | 1 | 2
ГК - 30 М | 1 секция
| 2 секция | 219 | 297 | 5/10 | 0/0 | 7/14 |  |  |  |  | откачено
ГК - 30 Г | 1 секция
| 2 секция | 308 | 289 | 7/14 | 10/20 | 5/20 |  |  |  |  | откачено
ГК - 60 | 1 секция
| 2 секция | 297 | 272 | 0/0 | 18/36 | 0/0 |  |  |  |  | откачено
СКЛАД КОНЦЕНТРАТОВ
Загрузка концентратов(показания весоизмерителя) |  |  | Подход вагонов |  |  | Шихта
|  | Разгружено п/вагонов |  |  |  | 3згок+1а/т+70т ж
за смену | за сутки | за смену | за сутки | на станции | в отгрузке
226796 | [5 empty] | дробилка
226466 | [5 empty] | №1
330 | [5 empty] | Влага:%
УЧАСТОК ВОЗДУХОДУВНЫХ МАШИН
Концентрации О2 в помещении |  | Время пуска и остановки воздушных машин |  | В работе воздуходувных машин
20.8% |  |  |  | 1,2,4
ОГРАЖДЕНИЕ
Результат осмотра | Подпись лица производившегосы осмотр | Запись лица, ответственного за исправное состояние |  | Подпись лица производившего осмотра
|  | срок устранения неисправности | отметка устранении неисправности
Замечаний нет
Время | Разряжение на коллекторе чистого газа | Концентрация SO2 |  |  | Ситовой анализ смеси огарка с ленты | Соответствие ТИ | Подпись
|  | 1 | 3 | ср.
8 00 | -10 |  |  | 8.7
9 00 | -10 |  |  | 8.7
10 00 | -10 |  |  | 8.7
11 00 | -10 |  |  | 8.7
12 00 | -10 |  |  | 8.7
13 00 | -10 |  |  | 8.7
14 00 | -10 |  |  | 8.7
15 00 | -10 |  |  | 8.7
Среднее значение
Время | Место отбора пробы | Ss в огарке | S общая | Соответствие ТИ | Подпись |  | Мероприятия по НМУ
КОРРЕКТИРУЮЩИЕ ДЕЙСТВИЯ
Время | Характер несоответствия ТИ | Корректирующие действия
Отметка о состоянии <<кипящего>> слоя печей <<КС>>
Циклоны чистые, накопление материала нет.
САМООХРАНА
Время обхода объекта |  | Замечание |  | Отметка об устранении |  | Подпись
9:00 |  | нет
12:00 |  | нет
15:00 |  | нет
Материально-Технические ценности приняты на самоохрану:
ЗАМЕЧАНИЯ ПО РАБОТЕ ОБОРУДОВАНИЯ
Мехоборудование
Аспирация и вентиляция |  | ФРИК-455
КИПиА |  | КС-2,5 на авт. (1,2,3,4,5,6,7)
Электрооборудование
Дополнительные замечания
РАПОРТ | от<<19>>апреля 2018г. |  | Смена №2 | Мастер смены |  | Шаймарданов
ПЕЧНОЙ УЧАСТОК
| Расход воздуха м3 /час | Упругость дутья кгс/м2 | Расход кислорода |  | Температура |  | V | Давление под сводом кгс/м2 | УИО |  | Дымососы
№ Печи |  |  | м3 /час | % | в слое | под сводом
2 | 20900 | 3200 | 600 | 24 | 980 | 487 | 35 | -10 | Pб | 10.6 | лев
Ф/К | 1680 | 3000 | [6 empty] | Qп | 20
А/Х | 4100 | 1300
5 | 26100 | 2320 | 3600 | 29 | 980 | 390 | 50 | -10 | Pб | 10.9 | прав
Ф/К | 1800 | 2170 | [6 empty] | Qп | 22
А/Х | 3700 | 1430 | [6 empty] | Pт
УДЕЛЬНАЯ ПРОИЗВОДИТЕЛЬНОСТЬ ПЕЧЕЙ
КС № тм2 /сут |  |  |  | КС № тм2 /сут |  |  |  | КС № тм2 /сут
УЧАСТОК КЛАССИФИКАЦИИ ОГАРКА
Наличие огарка в бункерах
ГМЦ,м |  |  | Участка классификации,м |  |  |  |  | Накопители (силоса),м |  |  | Эксплуатация оборудования
+60т
4 | пол | 5 | 3 | 1.5 | 4 | 2 | 1 | 16 | 16 | 16 | Элеваторы | 1-4
1 | пол | 3 | 5 | 3 | 6 | 7 | 2 | 13 | 12 | 13.5 | Мельницы | 1-3
всего |  | 8 | 7 | пуст |  | 639 | 3 | 16 | 16 | 16 | А/сепараторы | 1,3
УЧАСТОК ЭЛЕКТРОФИЛЬТРОВ
Электрофильтр |  | Температура |  | Вольтамперная характеристика |  |  | Концентрация SO2 | Запыленность газа по системам |  |  | Откачка пыли с бункеров по факту |  | Вакуум насос
|  | Вход | Выход
[8 empty] | 1 | 2 | 3 |  |  | 1 | 2
ГК - 30 М | 1 секция
| 2 секция | 288 | 206 | 5/10 | 0/0 | 7/14
ГК - 30 Г | 1 секция
| 2 секция | 296 | 286 | 7/14 | 10/20 | 5/10
ГК - 60 | 1 секция
| 2 секция | 286 | 274 | 14/28 | 18/36 | 0/0
СКЛАД КОНЦЕНТРАТОВ
Загрузка концентратов(показания весоизмерителя) |  | Подход вагонов |  |  |  | Шихта
|  | Разгружено п/вагонов |  |  |  | 3з+2а/т+70т жез
за смену | за сутки | за смену | за сутки | на станции | в отгрузке
227103 | 227103 | 9зг+2а/т=11п/в |  |  |  | дробилка
226796 | 226143 |  |  |  |  | №
307 | 960 |  |  |  |  | Влага:%9,3
УЧАСТОК ВОЗДУХОДУВНЫХ МАШИН
Концентрации О2 в помещении |  | Время пуска и остановки воздушных машин |  | В работе воздуходувных машин
20.8% |  |  |  | 1,2,4
ОГРАЖДЕНИЕ
Результат осмотра | Подпись лица производившегосы осмотр | Запись лица, ответственного за исправное состояние |  | Подпись лица производившего осмотра
|  | срок устранения неисправности | отметка устранении неисправности
Замечаний нет
Время | Разряжение на коллекторе чистого газа | Концентрация SO2 |  |  | Ситовой анализ смеси огарка с ленты | Соответствие ТИ | Подпись
|  | 1 | 3 | ср.
16 00 | -10 |  |  | 8.7
17 00 | -10 |  |  | 8.7 |  | соотв
18 00 | -10 |  |  | 8.7
19 00 | -10 |  |  | 8.7 |  | соотв
20 00 | -10 |  |  | 8.7
21 00 | -10 |  |  | 8.7 |  | соотв
22 00 | -10 |  |  | 8.7
23 00 | -10 |  |  | 8.7 |  | соотв
Среднее значение
Время | Место отбора пробы | Ss в огарке | S общая | Соответствие ТИ | Подпись |  | Мероприятия по НМУ
КОРРЕКТИРУЮЩИЕ ДЕЙСТВИЯ
Время | Характер несоответствия ТИ | Корректирующие действия
Отметка о состоянии <<кипящего>> слоя печей <<КС>>
САМООХРАНА
Время обхода объекта |  | Замечание |  | Отметка об устранении |  | Подпись
16:00 |  | нет
20:00 |  | нет
23:00 |  | нет
Материально-Технические ценности приняты на самоохрану:
ЗАМЕЧАНИЯ ПО РАБОТЕ ОБОРУДОВАНИЯ
Мехоборудование
Аспирация и вентиляция |  | ФРИК-455
КИПиА |  | КС-2,5 на авт. (1,2,3,4,5,6,7)
Электрооборудование
Дополнительные замечания

## 20.04.18
РАПОРТ | от<<20>>апреля 2018г. |  | Смена №3 | Мастер смены |  | Едильбаев Р.М.
ПЕЧНОЙ УЧАСТОК
| Расход воздуха м3 /час | Упругость дутья кгс/м2 | Расход кислорода |  | Температура |  | V | Давление под сводом кгс/м2 | УИО |  | Дымососы
№ Печи |  |  | м3 /час | % | в слое | под сводом
2 | 20800 | 3050 | 600 | 24 | 980 | 500 | 40 | -10 | Pб | 10.5 | лев
Ф/К | 1600 | 2900 | [6 empty] | Qп | 20
А/Х | 4000 | 1300
5 | 26500 | 2400 | 3600 | 30 | 980 | 453 | 45 | -10 | Pб | 10.7 | прав
Ф/К | 1750 | 2200 | [6 empty] | Qп | 22
А/Х | 3900 | 1450 | [6 empty] | Pт
УДЕЛЬНАЯ ПРОИЗВОДИТЕЛЬНОСТЬ ПЕЧЕЙ
КС № тм2 /сут |  |  |  | КС № тм2 /сут |  |  |  | КС № тм2 /сут
УЧАСТОК КЛАССИФИКАЦИИ ОГАРКА
|  |  | Наличие огарка в бункерах |  |  |  | 114
ГМЦ,м |  |  | Участка классификации,м |  |  |  |  | Накопители (силоса),м |  |  | Эксплуатация оборудования
+56т/сут |  | +6т/см
4 | 2 | 6 | 3 | 1 | 4 | 2 | 1 | 16 | 16 | 16 | Элеваторы | 1-4
1 | п | 4 | 5 | 2.5 | 6 | 3.5 | 2 | 13 | 12 | 13.5 | Мельницы | 1-3
всего |  | 12 | 7 | пуст |  | 740 | 3 | 16 | 16 | 16 | А/сепараторы | 1,3
УЧАСТОК ЭЛЕКТРОФИЛЬТРОВ
Электрофильтр |  | Температура |  | Вольтамперная характеристика |  |  | Концентрация SO2 | Запыленность газа по системам |  |  | Откачка пыли с бункеров по факту |  | Вакуум насос
|  | Вход | Выход
[8 empty] | 1 | 2 | 3 |  |  | 1 | 2
ГК - 30 М | 1 секция
| 2 секция | 219 | 296 | 6/10 | 0/0 | 7/14
ГК - 30 Г | 1 секция
| 2 секция | 303 | 287 | 7/14 | 10/20 | 5/10
ГК - 60 | 1 секция
| 2 секция | 293 | 282 | 14/28 | 18/36 | 0/0
СКЛАД КОНЦЕНТРАТОВ
Загрузка концентратов(показания весоизмерителя) |  |  | Подход вагонов |  |  | Шихта
|  | Разгружено п/вагонов |  |  |  | 3згок+2а/т+70т ж
за смену | за сутки | за смену | за сутки | на станции | в отгрузке
227461 | 227103 | 6з+1огар+5а/т=12п/в | 9згок+7а/т+4огар=20п/в | 41згок 7а/т |  | дробилка
227103 | 226143 |  |  |  |  | №1
358 | 960 |  |  |  |  | Влага:%
УЧАСТОК ВОЗДУХОДУВНЫХ МАШИН
Концентрации О2 в помещении |  | Время пуска и остановки воздушных машин |  | В работе воздуходувных машин
20.8% |  |  |  | 1,2,4
ОГРАЖДЕНИЕ
Результат осмотра | Подпись лица производившегосы осмотр | Запись лица, ответственного за исправное состояние |  | Подпись лица производившего осмотра
|  | срок устранения неисправности | отметка устранении неисправности
Замечаний нет
Время | Разряжение на коллекторе чистого газа | Концентрация SO2 |  |  | Ситовой анализ смеси огарка с ленты | Соответствие ТИ | Подпись
|  | 1 | 3 | ср.
0 00 | -10 |  |  |  | 4.4
1 00 | -10
2 00 | -10 |  |  |  | 4.1
3 00 | -10
4 00 | -10 |  |  |  | 5.1
5 00 | -10
6 00 | -10 |  |  |  | 5.6
7 00 | -10
Среднее значение
Время | Место отбора пробы | Ss в огарке | S общая | Соответствие ТИ | Подпись |  | Мероприятия по НМУ
| огар лент | 0.4 | 2.55 | соотв
КОРРЕКТИРУЮЩИЕ ДЕЙСТВИЯ
Время | Характер несоответствия ТИ | Корректирующие действия
Отметка о состоянии <<кипящего>> слоя печей <<КС>>
Циклоны чистые, накопление материала нет.
САМООХРАНА
Время обхода объекта |  | Замечание |  | Отметка об устранении |  | Подпись
0:00 |  | нет
3:00 |  | нет
6:00 |  | нет
Материально-Технические ценности приняты на самоохрану:
ЗАМЕЧАНИЯ ПО РАБОТЕ ОБОРУДОВАНИЯ
Мехоборудование
Аспирация и вентиляция |  | ФРИК-455
КИПиА |  | КС-2,5 на авт. (1,2,3,4,5,6,7)
Электрооборудование |  | Fe=800/1900
Дополнительные замечания
РАПОРТ | от<<20>>апреля 2018г. |  | Смена №1 | Мастер смены |  | Ибраев Д.К
ПЕЧНОЙ УЧАСТОК
| Расход воздуха м3 /час | Упругость дутья кгс/м2 | Расход кислорода |  | Температура |  | V | Давление под сводом кгс/м2 | УИО |  | Дымососы
№ Печи |  |  | м3 /час | % | в слое | под сводом
2 | 21500 | 3200 | 600 | 24 | 980 | 551 | 40 | -10 | Pб | 11 | лев
Ф/К | 1690 | 3000 | [6 empty] | Qп | 20
А/Х | 4000 | 1270
5 | 25500 | 2390 | 3600 | 30 | 980 | 399 | 55 | -10 | Pб | 10.6 | лев
Ф/К | 1750 | 2200 | [6 empty] | Qп | 23
А/Х | 3800 | 1450 | [6 empty] | Pт
УДЕЛЬНАЯ ПРОИЗВОДИТЕЛЬНОСТЬ ПЕЧЕЙ
КС № тм2 /сут |  |  |  | КС № тм2 /сут |  |  |  | КС № тм2 /сут
УЧАСТОК КЛАССИФИКАЦИИ ОГАРКА
|  |  | Наличие огарка в бункерах |  |  |  | 114
ГМЦ,м |  |  | Участка классификации,м |  |  |  |  | Накопители (силоса),м |  |  | Эксплуатация оборудования
-41за смену |  |  |  | -66
4 | п | 5 | 3 | 1.5 | 4 | 2 | 1 | 16 | 16 | 16 | Элеваторы
1 | п | 6 | 5 | 2.5 | 6 | 5.5 | 2 | 13 | 12 | 13.5 | Мельницы
всего |  | 11 | 7 | пуст |  | 674 | 3 | 16 | 16 | 16 | А/сепараторы
УЧАСТОК ЭЛЕКТРОФИЛЬТРОВ
Электрофильтр |  | Температура |  | Вольтамперная характеристика |  |  | Концентрация SO2 | Запыленность газа по системам |  |  | Откачка пыли с бункеров по факту |  | Вакуум насос
|  | Вход | Выход
[8 empty] | 1 | 2 | 3 |  |  | 1 | 2
ГК - 30 М | 1 секция
| 2 секция | 222 | 292 | 6/10 | 0/0 | 7/14 |  |  |  |  | откачено
ГК - 30 Г | 1 секция
| 2 секция | 295 | 278 | 7/14 | 10/20 | 5/10 |  |  |  |  | откачено
ГК - 60 | 1 секция
| 2 секция | 288 | 260 | 14/28 | 18/36 | 0/0 |  |  |  |  | откачено
СКЛАД КОНЦЕНТРАТОВ
Загрузка концентратов(показания весоизмерителя) |  |  | Подход вагонов |  |  | Шихта
|  | Разгружено п/вагонов |  |  |  | 3згок+1а/т+70т ж
за смену | за сутки | за смену | за сутки | на станции | в отгрузке
227783 |  | 3а/т+20конбий |  |  |  | дробилка
227461 |  | нер огор |  |  |  | №1
322 | [5 empty] | Влага:%
УЧАСТОК ВОЗДУХОДУВНЫХ МАШИН
Концентрации О2 в помещении |  | Время пуска и остановки воздушных машин |  | В работе воздуходувных машин
20.8% |  |  |  | 1,2,4
ОГРАЖДЕНИЕ
Результат осмотра | Подпись лица производившегосы осмотр | Запись лица, ответственного за исправное состояние |  | Подпись лица производившего осмотра
|  | срок устранения неисправности | отметка устранении неисправности
Замечаний нет
Время | Разряжение на коллекторе чистого газа | Концентрация SO2 |  |  | Ситовой анализ смеси огарка с ленты | Соответствие ТИ | Подпись
|  | 1 | 3 | ср.
8 00 | -10 |  |  | 8.7
9 00 | -10 |  |  | 8.7
10 00 | -10 |  |  | 8.7
11 00 | -10 |  |  | 8.7
12 00 | -10 |  |  | 8.7
13 00 | -10 |  |  | 8.7
14 00 | -10 |  |  | 8.7
15 00 | -10 |  |  | 8.7
Среднее значение
Время | Место отбора пробы | Ss в огарке | S общая | Соответствие ТИ | Подпись |  | Мероприятия по НМУ
КОРРЕКТИРУЮЩИЕ ДЕЙСТВИЯ
Время | Характер несоответствия ТИ | Корректирующие действия
Отметка о состоянии <<кипящего>> слоя печей <<КС>>
Циклоны чистые, накопление материала нет.
САМООХРАНА
Время обхода объекта |  | Замечание |  | Отметка об устранении |  | Подпись
9:00 |  | нет
12:00 |  | нет
15:00 |  | нет
Материально-Технические ценности приняты на самоохрану:
ЗАМЕЧАНИЯ ПО РАБОТЕ ОБОРУДОВАНИЯ
Мехоборудование
Аспирация и вентиляция |  | ФРИК-455
КИПиА |  | КС-2,5 на авт. (1,2,3,4,5,6,7)
Электрооборудование
Дополнительные замечания
РАПОРТ | от<<20>>апреля 2018г. |  | Смена №2 | Мастер смены |  | Шаймарданов
ПЕЧНОЙ УЧАСТОК
| Расход воздуха м3 /час | Упругость дутья кгс/м2 | Расход кислорода |  | Температура |  | V | Давление под сводом кгс/м2 | УИО |  | Дымососы
№ Печи |  |  | м3 /час | % | в слое | под сводом
2 | 21400 | 3320 | 600 | 24 | 980 | 520 | 40 | -10 | Pб | 10.7 | лев
Ф/К | 1660 | 3120 | [6 empty] | Qп | 20
А/Х | 4000 | 1260
5 | 26000 | 2330 | 3500 | 29 | 980 | 384 | 60 | -10 | Pб | 11.2 | лев
Ф/К | 1710 | 2180 | [6 empty] | Qп | 22
А/Х | 3830 | 1400 | [6 empty] | Pт | 7.5
УДЕЛЬНАЯ ПРОИЗВОДИТЕЛЬНОСТЬ ПЕЧЕЙ
КС № тм2 /сут |  |  |  | КС № тм2 /сут |  |  |  | КС № тм2 /сут
УЧАСТОК КЛАССИФИКАЦИИ ОГАРКА
|  |  | Наличие огарка в бункерах |  |  |  | 114
ГМЦ,м |  |  | Участка классификации,м |  |  |  |  | Накопители (силоса),м |  |  | Эксплуатация оборудования
-50
4 | 0.5 | 6.5 | 3 | 1.5 | 4 | 2 | 1 | 16 | 16 | 16 | Элеваторы | 1-4
1 | пол | 6 | 5 | 3 | 6 | 5.5 | 2 | 13 | 12 | 13.5 | Мельницы | 1-3
всего |  | 13 | 7 | пуст |  | 674 | 3 | 16 | 16 | 16 | А/сепараторы | 1,3
УЧАСТОК ЭЛЕКТРОФИЛЬТРОВ
Электрофильтр |  | Температура |  | Вольтамперная характеристика |  |  | Концентрация SO2 | Запыленность газа по системам |  |  | Откачка пыли с бункеров по факту |  | Вакуум насос
|  | Вход | Выход
[8 empty] | 1 | 2 | 3 |  |  | 1 | 2
ГК - 30 М | 1 секция
| 2 секция | 237 | 211 | 5/10 | 0/0 | 10/20
ГК - 30 Г | 1 секция
| 2 секция | 311 | 287 | 7/14 | 10/20 | 5/25
ГК - 60 | 1 секция
| 2 секция | 286 | 259 | 13/26 | 20/40 | 10/20
СКЛАД КОНЦЕНТРАТОВ
Загрузка концентратов(показания весоизмерителя) |  | Подход вагонов |  |  |  | Шихта
|  | Разгружено п/вагонов |  |  |  | 3з+2а/т+70т жез
за смену | за сутки | за смену | за сутки | на станции | в отгрузке
228116 | 228116 |  |  |  |  | дробилка
227783 | 227103 |  |  |  |  | №
333 | 1013 |  |  |  |  | Влага:%
УЧАСТОК ВОЗДУХОДУВНЫХ МАШИН
Концентрации О2 в помещении |  | Время пуска и остановки воздушных машин |  | В работе воздуходувных машин
20.8% |  |  |  | 1,2,4
ОГРАЖДЕНИЕ
Результат осмотра | Подпись лица производившегосы осмотр | Запись лица, ответственного за исправное состояние |  | Подпись лица производившего осмотра
|  | срок устранения неисправности | отметка устранении неисправности
Замечаний нет
Время | Разряжение на коллекторе чистого газа | Концентрация SO2 |  |  | Ситовой анализ смеси огарка с ленты | Соответствие ТИ | Подпись
|  | 1 | 3 | ср.
16 00 | -10
17 00 | -10
18 00 | -10
19 00 | -10
20 00 | -10
21 00 | -10
22 00 | -10
23 00 | -10
Среднее значение
Время | Место отбора пробы | Ss в огарке | S общая | Соответствие ТИ | Подпись |  | Мероприятия по НМУ
КОРРЕКТИРУЮЩИЕ ДЕЙСТВИЯ
Время | Характер несоответствия ТИ | Корректирующие действия
Отметка о состоянии <<кипящего>> слоя печей <<КС>>
САМООХРАНА
Время обхода объекта |  | Замечание |  | Отметка об устранении |  | Подпись
16:00 |  | нет
20:00 |  | нет
23:00 |  | нет
Материально-Технические ценности приняты на самоохрану:
ЗАМЕЧАНИЯ ПО РАБОТЕ ОБОРУДОВАНИЯ
Мехоборудование
Аспирация и вентиляция |  | ФРИК-455
КИПиА |  | КС-2,5 на авт. (1,2,3,4,5,6,7)
Электрооборудование
Дополнительные замечания

## 21.04.18
РАПОРТ | от<<21>>апреля 2018г. |  | Смена №3 | Мастер смены |  | Иконников В.А.
ПЕЧНОЙ УЧАСТОК
| Расход воздуха м3 /час | Упругость дутья кгс/м2 | Расход кислорода |  | Температура |  | V | Давление под сводом кгс/м2 | УИО |  | Дымососы
№ Печи |  |  | м3 /час | % | в слое | под сводом
2 | 21000 | 3240 | 700 | 24 | 980 | 521 | 38 | -10 | Pб | 10.9 | лев
Ф/К | 1630 | 3100 | [6 empty] | Qп | 15
А/Х | 4000 | 1250
5 | 26200 | 2380 | 3700 | 30 | 980 | 379 | 40 | -10 | Pб | 12 | прав
Ф/К | 1750 | 2180 | [6 empty] | Qп | 23
А/Х | 3850 | 1400 | [6 empty] | Pт | 7.5
УДЕЛЬНАЯ ПРОИЗВОДИТЕЛЬНОСТЬ ПЕЧЕЙ
КС № тм2 /сут |  |  |  | КС № тм2 /сут |  |  |  | КС № тм2 /сут
УЧАСТОК КЛАССИФИКАЦИИ ОГАРКА
|  |  | Наличие огарка в бункерах |  |  |  | 114
ГМЦ,м |  |  | Участка классификации,м |  |  |  |  | Накопители (силоса),м |  |  | Эксплуатация оборудования
-156т/сут |  | -64т/см
4 | 2 | 6 | 3 | 2 | 4 | 2 | 1 | 16 | 16 | 16 | Элеваторы | 1-4
1 | п | 6 | 5 | 3 | 6 | 6.5 | 2 | 13 | 12 | 13.5 | Мельницы | 1-3
всего |  | 14 | 7 | пуст |  | 634 | 3 | 16 | 16 | 16 | А/сепараторы | 1,3
УЧАСТОК ЭЛЕКТРОФИЛЬТРОВ
Электрофильтр |  | Температура |  | Вольтамперная характеристика |  |  | Концентрация SO2 | Запыленность газа по системам |  |  | Откачка пыли с бункеров по факту |  | Вакуум насос
|  | Вход | Выход
[8 empty] | 1 | 2 | 3 |  |  | 1 | 2
ГК - 30 М | 1 секция | [6 empty] | 0.945 |  | 0.881
| 2 секция | 238 | 313 | 5/10 | 0/0 | 10/20 | 8.4
ГК - 30 Г | 1 секция
| 2 секция | 314 | 290 | 7/14 | 10/20 | 5/24
ГК - 60 | 1 секция
| 2 секция | 284 | 258 | 13/26 | 20/40 | 10/20 | 7.04
СКЛАД КОНЦЕНТРАТОВ
Загрузка концентратов(показания весоизмерителя) |  |  | Подход вагонов |  |  | Шихта
|  | Разгружено п/вагонов |  |  |  | 3згок+2а/т+70т ж
за смену | за сутки | за смену | за сутки | на станции | в отгрузке
228432 | 228116 | 7а/т+1изв=8п/в | 3з+11а/т=14п/в |  |  | дробилка
228116 | 227103 |  |  |  |  | №1
316 | 1013 |  |  |  |  | Влага:%9,6
УЧАСТОК ВОЗДУХОДУВНЫХ МАШИН
Концентрации О2 в помещении |  | Время пуска и остановки воздушных машин |  | В работе воздуходувных машин
20.8% |  |  |  | 1,2,4
ОГРАЖДЕНИЕ
Результат осмотра | Подпись лица производившегосы осмотр | Запись лица, ответственного за исправное состояние |  | Подпись лица производившего осмотра
|  | срок устранения неисправности | отметка устранении неисправности
Замечаний нет
Время | Разряжение на коллекторе чистого газа | Концентрация SO2 |  |  | Ситовой анализ смеси огарка с ленты | Соответствие ТИ | Подпись
|  | 1 | 3 | ср.
0 00 | -10 |  |  | 8.3 | 3.6 | соотв
1 00 | -10 |  |  | 8.4
2 00 | -10 |  |  | 8.3 | 3.6 | соотв
3 00 | -10 |  |  | 8.3
4 00 | -10 |  |  | 8.4 | 3.6 | соотв
5 00 | -10 |  |  | 8.3
6 00 | -10 |  |  | 8.3 | 3.6 | соотв
7 00 | -10 |  |  | 83
Среднее значение |  |  |  | 8.3 | 3,6 | соотв
Время | Место отбора пробы | Ss в огарке | S общая | Соответствие ТИ | Подпись |  | Мероприятия по НМУ
4:30 | огар лент | 0.33 | 3.01 | соотв
КОРРЕКТИРУЮЩИЕ ДЕЙСТВИЯ
Время | Характер несоответствия ТИ | Корректирующие действия
Отметка о состоянии <<кипящего>> слоя печей <<КС>>
Циклоны чистые, накопление материала нет.
САМООХРАНА
Время обхода объекта |  | Замечание |  | Отметка об устранении |  | Подпись
0:00 |  | нет
3:00 |  | нет
6:00 |  | нет
Материально-Технические ценности приняты на самоохрану:
ЗАМЕЧАНИЯ ПО РАБОТЕ ОБОРУДОВАНИЯ
Мехоборудование
Аспирация и вентиляция |  | ФРИК-455
КИПиА |  | КС-2,5 на авт. (1,2,3,4,5,6,7)
Электрооборудование |  | Fe=800/1900
Дополнительные замечания
РАПОРТ | от<<21>>апреля 2018г. |  | Смена №1 | Мастер смены |  | Ибраев Д.К
ПЕЧНОЙ УЧАСТОК
| Расход воздуха м3 /час | Упругость дутья кгс/м2 | Расход кислорода |  | Температура |  | V | Давление под сводом кгс/м2 | УИО |  | Дымососы
№ Печи |  |  | м3 /час | % | в слое | под сводом
2 | 21400 | 3300 | 800 | 24 | 980 | 446 | 40 | -10 | Pб | 10.8 | прав
Ф/К | 1640 | 3150 | [6 empty] | Qп | 20
А/Х | 3850 | 1250
5 | 25500 | 2400 | 3900 | 30 | 980 | 453 | 50 | -10 | Pб | 10.6 | прав
Ф/К | 1720 | 2230 | [6 empty] | Qп | 22
А/Х | 3640 | 1430 | [6 empty] | Pт
УДЕЛЬНАЯ ПРОИЗВОДИТЕЛЬНОСТЬ ПЕЧЕЙ
КС № тм2 /сут |  |  |  | КС № тм2 /сут |  |  |  | КС № тм2 /сут
УЧАСТОК КЛАССИФИКАЦИИ ОГАРКА
|  |  | Наличие огарка в бункерах |  |  |  | 114
ГМЦ,м |  |  | Участка классификации,м |  |  |  |  | Накопители (силоса),м |  |  | Эксплуатация оборудования
|  | -10 |  | +26
4 | 3.5 | 6 | 3 | 3 | 4 | 2 | 1 | 16 | 16 | 16 | Элеваторы | 1,2,3,4
1 | п | 6 | 5 | 3 | 6 | 4.5 | 2 | 13 | 12 | 13.5 | Мельницы | 1,2
всего |  | 15.5 | 7 | пуст |  | 661 | 3 | 16 | 16 | 16 | А/сепараторы | 1,3
УЧАСТОК ЭЛЕКТРОФИЛЬТРОВ
Электрофильтр |  | Температура |  | Вольтамперная характеристика |  |  | Концентрация SO2 | Запыленность газа по системам |  |  | Откачка пыли с бункеров по факту |  | Вакуум насос
|  | Вход | Выход
[8 empty] | 1 | 2 | 3 |  |  | 1 | 2
ГК - 30 М | 1 секция
| 2 секция | 231 | 297 | 5/10 | 0/0 | 10/20 |  |  |  |  | откачено
ГК - 30 Г | 1 секция
| 2 секция | 305 | 285 | 7/14 | 10/20 | 5/24 |  |  |  |  | откачено
ГК - 60 | 1 секция
| 2 секция | 290 | 267 | 13/26 | 20/40 | 10/20 |  |  |  |  | откачено
СКЛАД КОНЦЕНТРАТОВ
Загрузка концентратов(показания весоизмерителя) |  |  | Подход вагонов |  |  | Шихта
|  | Разгружено п/вагонов |  |  |  | 3згок+1а/т+70т ж
за смену | за сутки | за смену | за сутки | на станции | в отгрузке
228751 |  | 6згок |  |  |  | дробилка
228432 | [5 empty] | №1
319 | [5 empty] | Влага:%9,3
УЧАСТОК ВОЗДУХОДУВНЫХ МАШИН
Концентрации О2 в помещении |  | Время пуска и остановки воздушных машин |  | В работе воздуходувных машин
20.8% |  |  |  | 1,2,4
ОГРАЖДЕНИЕ
Результат осмотра | Подпись лица производившегосы осмотр | Запись лица, ответственного за исправное состояние |  | Подпись лица производившего осмотра
|  | срок устранения неисправности | отметка устранении неисправности
Замечаний нет
Время | Разряжение на коллекторе чистого газа | Концентрация SO2 |  |  | Ситовой анализ смеси огарка с ленты | Соответствие ТИ | Подпись
|  | 1 | 3 | ср.
8 00 | -10 |  |  | 8.7
9 00 | -10 |  |  | 8.7 | 3,6 | соотв
10 00 | -10 |  |  | 8.7
11 00 | -10 |  |  | 8.7 | 3,6 | соотв
12 00 | -10 |  |  | 8.7
13 00 | -10 |  |  | 8.7 | 3,6 | соотв
14 00 | -10 |  |  | 8.7
15 00 | -10 |  |  | 8.7 | 3.6 | соотв
Среднее значение
Время | Место отбора пробы | Ss в огарке | S общая | Соответствие ТИ | Подпись |  | Мероприятия по НМУ
КОРРЕКТИРУЮЩИЕ ДЕЙСТВИЯ
Время | Характер несоответствия ТИ | Корректирующие действия
Отметка о состоянии <<кипящего>> слоя печей <<КС>>
Циклоны чистые, накопление материала нет.
САМООХРАНА
Время обхода объекта |  | Замечание |  | Отметка об устранении |  | Подпись
9:00 |  | нет
12:00 |  | нет
15:00 |  | нет
Материально-Технические ценности приняты на самоохрану:
ЗАМЕЧАНИЯ ПО РАБОТЕ ОБОРУДОВАНИЯ
Мехоборудование
Аспирация и вентиляция |  | ФРИК-455
КИПиА |  | КС-2,5 на авт. (1,2,3,4,5,6,7)
Электрооборудование
Дополнительные замечания
РАПОРТ | от<<21>>апреля 2018г. |  | Смена №2 | Мастер смены |  | Касымханов
ПЕЧНОЙ УЧАСТОК
| Расход воздуха м3 /час | Упругость дутья кгс/м2 | Расход кислорода |  | Температура |  | V | Давление под сводом кгс/м2 | УИО |  | Дымососы
№ Печи |  |  | м3 /час | % | в слое | под сводом
2 | 21800 | 3230 | 900 | 24 | 980 | 500 | 40 | -10 | Pб | 10.9 | лев
Ф/К | 1630 | 3030 | [6 empty] | Qп | 20
А/Х | 3930 | 1290
5 | 27000 | 2440 | 3700 | 28 | 980 | 410 | 60 | -10 | Pб | 11 | прав
Ф/К | 1780 | 2230 | [6 empty] | Qп | 23
А/Х | 3750 | 1370 | [6 empty] | Pт | 7.5
УДЕЛЬНАЯ ПРОИЗВОДИТЕЛЬНОСТЬ ПЕЧЕЙ
КС № тм2 /сут |  |  |  | КС № тм2 /сут |  |  |  | КС № тм2 /сут
УЧАСТОК КЛАССИФИКАЦИИ ОГАРКА
|  |  | Наличие огарка в бункерах |  |  |  | 114
ГМЦ,м |  |  | Участка классификации,м |  |  |  |  | Накопители (силоса),м |  |  | Эксплуатация оборудования
+80 |  |  |  | +80
4 | 3.5 | 5.5 | 3 | 1 | 4 | 2 | 1 | 16 | 16 | 16 | Элеваторы
1 | пол | 6.5 | 5 | 3 | 6 | 3.5 | 2 | 13 | 12 | 13.5 | Мельницы
всего |  | 15.5 | 7 | пуст |  | 740 | 3 | 16 | 16 | 16 | А/сепараторы
УЧАСТОК ЭЛЕКТРОФИЛЬТРОВ
Электрофильтр |  | Температура |  | Вольтамперная характеристика |  |  | Концентрация SO2 | Запыленность газа по системам |  |  | Откачка пыли с бункеров по факту |  | Вакуум насос
|  | Вход | Выход
[8 empty] | 1 | 2 | 3 |  |  | 1 | 2
ГК - 30 М | 1 секция
| 2 секция | 234 | 299 | 5/0 | 0/0 | 11/22
ГК - 30 Г | 1 секция
| 2 секция | 310 | 289 | 7/14 | 11/30 | 5/10
ГК - 60 | 1 секция
| 2 секция | 296 | 271 | 13/26 | 20/40 | 9/18
СКЛАД КОНЦЕНТРАТОВ
Загрузка концентратов(показания весоизмерителя) |  | Подход вагонов |  |  |  | Шихта
|  | Разгружено п/вагонов |  |  |  | 3з+2а/т+70т жез
за смену | за сутки | за смену | за сутки | на станции | в отгрузке
229094 | 229094 |  |  | 49згок |  | дробилка
228751 | 228116 |  |  |  |  | №1
343 | 978 | 7з+2пор |  |  |  | Влага:%
УЧАСТОК ВОЗДУХОДУВНЫХ МАШИН
Концентрации О2 в помещении |  | Время пуска и остановки воздушных машин |  | В работе воздуходувных машин
20.8% |  |  |  | 1,2,4
ОГРАЖДЕНИЕ
Результат осмотра | Подпись лица производившегосы осмотр | Запись лица, ответственного за исправное состояние |  | Подпись лица производившего осмотра
|  | срок устранения неисправности | отметка устранении неисправности
Замечаний нет
Время | Разряжение на коллекторе чистого газа | Концентрация SO2 |  |  | Ситовой анализ смеси огарка с ленты | Соответствие ТИ | Подпись
|  | 1 | 3 | ср.
16 00 | -10
17 00 | -10
18 00 | -10
19 00 | -10
20 00 | -10
21 00 | -10
22 00 | -10
23 00 | -10
Среднее значение
Время | Место отбора пробы | Ss в огарке | S общая | Соответствие ТИ | Подпись |  | Мероприятия по НМУ
КОРРЕКТИРУЮЩИЕ ДЕЙСТВИЯ
Время | Характер несоответствия ТИ | Корректирующие действия
Отметка о состоянии <<кипящего>> слоя печей <<КС>>
САМООХРАНА
Время обхода объекта |  | Замечание |  | Отметка об устранении |  | Подпись
16:00 |  | нет
20:00 |  | нет
23:00 |  | нет
Материально-Технические ценности приняты на самоохрану:
ЗАМЕЧАНИЯ ПО РАБОТЕ ОБОРУДОВАНИЯ
Мехоборудование
Аспирация и вентиляция |  | ФРИК-455
КИПиА |  | КС-2,5 на авт. (1,2,3,4,5,6,7)
Электрооборудование
Дополнительные замечания

## 22.04.18
РАПОРТ | от<<22>>апреля 2018г. |  | Смена №3 | Мастер смены |  | Иконников В.А.
ПЕЧНОЙ УЧАСТОК
| Расход воздуха м3 /час | Упругость дутья кгс/м2 | Расход кислорода |  | Температура |  | V | Давление под сводом кгс/м2 | УИО |  | Дымососы
№ Печи |  |  | м3 /час | % | в слое | под сводом
2 | 21100 | 3200 | 700 | 23 | 980 | 512 | 45 | -10 | Pб | 11.1 | лев
Ф/К | 1600 | 3050 | [6 empty] | Qп | 15
А/Х | 3900 | 1300
5 | 26200 | 2380 | 3600 | 29 | 980 | 382 | 42 | -10 | Pб | 11 | лев
Ф/К | 1730 | 2150 | [6 empty] | Qп | 23
А/Х | 3700 | 1300 | [6 empty] | Pт | 7.5
УДЕЛЬНАЯ ПРОИЗВОДИТЕЛЬНОСТЬ ПЕЧЕЙ
КС № тм2 /сут |  |  |  | КС № тм2 /сут |  |  |  | КС № тм2 /сут
УЧАСТОК КЛАССИФИКАЦИИ ОГАРКА
|  |  | Наличие огарка в бункерах |  |  |  | 114
ГМЦ,м |  |  | Участка классификации,м |  |  |  |  | Накопители (силоса),м |  |  | Эксплуатация оборудования
+29т/сут |  | -40т/см |  |  |  | -40
4 | 2.5 | 6.5 | 3 | 1 | 4 | 2 | 1 | 16 | 16 | 16 | Элеваторы | 1-4
1 | п | 6.5 | 5 | 3 | 6 | 5 | 2 | 13 | 12 | 13.5 | Мельницы | 1,2,3
всего |  | 15.5 | 7 | пуст |  | 701 | 3 | 16 | 16 | 16 | А/сепараторы | 1,2,3
УЧАСТОК ЭЛЕКТРОФИЛЬТРОВ
Электрофильтр |  | Температура |  | Вольтамперная характеристика |  |  | Концентрация SO2 | Запыленность газа по системам |  |  | Откачка пыли с бункеров по факту |  | Вакуум насос
|  | Вход | Выход
[8 empty] | 1 | 2 | 3 |  |  | 1 | 2
ГК - 30 М | 1 секция
| 2 секция | 230 | 296 | 5/10 | 0/0 | 11/22
ГК - 30 Г | 1 секция
| 2 секция | 303 | 288 | 7/14 | 12/30 | 5/10
ГК - 60 | 1 секция
| 2 секция | 297 | 274 | 13/26 | 20/40 | 9/18
СКЛАД КОНЦЕНТРАТОВ
Загрузка концентратов(показания весоизмерителя) |  |  | Подход вагонов |  |  | Шихта
|  | Разгружено п/вагонов |  |  |  | 3згок+2а/т+70т ж
за смену | за сутки | за смену | за сутки | на станции | в отгрузке
229436 | 229094 | 4з+1пор=5п/в | 13з+4а/т+1изв+3огар+1пор=22п/в |  |  | дробилка
229094 | 228116 |  |  |  |  | №1
342 | 978 |  |  |  |  | Влага:%
УЧАСТОК ВОЗДУХОДУВНЫХ МАШИН
Концентрации О2 в помещении |  | Время пуска и остановки воздушных машин |  | В работе воздуходувных машин
20.8% |  |  |  | 1,2,4
ОГРАЖДЕНИЕ
Результат осмотра | Подпись лица производившегосы осмотр | Запись лица, ответственного за исправное состояние |  | Подпись лица производившего осмотра
|  | срок устранения неисправности | отметка устранении неисправности
Замечаний нет
Время | Разряжение на коллекторе чистого газа | Концентрация SO2 |  |  | Ситовой анализ смеси огарка с ленты | Соответствие ТИ | Подпись
|  | 1 | 3 | ср.
0 00 | -10 |  |  | 8.4 | 3.6 | соотв
1 00 | -10 |  |  | 8.5
2 00 | -10 |  |  | 8.4 | 3.2 | соотв
3 00 | -10 |  |  | 8.4
4 00 | -10 |  |  | 8.3 | 3.3 | соотв
5 00 | -10 |  |  | 8.4
6 00 | -10 |  |  | 8.5 | 3.5 | соотв
7 00 | -10 |  |  | 8.4
Среднее значение |  |  |  | 8.4 | 3,4 | соотв
Время | Место отбора пробы | Ss в огарке | S общая | Соответствие ТИ | Подпись |  | Мероприятия по НМУ
4:30 | огар лент | 0.29 | 2.96 | соотв
КОРРЕКТИРУЮЩИЕ ДЕЙСТВИЯ
Время | Характер несоответствия ТИ | Корректирующие действия
Отметка о состоянии <<кипящего>> слоя печей <<КС>>
Циклоны чистые, накопление материала нет.
САМООХРАНА
Время обхода объекта |  | Замечание |  | Отметка об устранении |  | Подпись
0:00 |  | нет
3:00 |  | нет
6:00 |  | нет
Материально-Технические ценности приняты на самоохрану:
ЗАМЕЧАНИЯ ПО РАБОТЕ ОБОРУДОВАНИЯ
Мехоборудование
Аспирация и вентиляция |  | ФРИК-455
КИПиА |  | КС-2,5 на авт. (1,2,3,4,5,6,7)
Электрооборудование
Дополнительные замечания
РАПОРТ | от<<22>>апреля 2018г. |  | Смена №1 | Мастер смены |  | Ерланулы Д
ПЕЧНОЙ УЧАСТОК
| Расход воздуха м3 /час | Упругость дутья кгс/м2 | Расход кислорода |  | Температура |  | V | Давление под сводом кгс/м2 | УИО |  | Дымососы
№ Печи |  |  | м3 /час | % | в слое | под сводом
2 | 20600 | 3220 | 620 | 23 | 980 | 471 | 40 | -10 | Pб | 10.8 | лев
Ф/К | 1600 | 3100 | [6 empty] | Qп | 20
А/Х | 3900 | 1250
5 | 25300 | 2490 | 3600 | 27 | 980 | 415 | 55 | -10 | Pб | 10.6 | лев
Ф/К | 1700 | 2270 | [6 empty] | Qп | 22
А/Х | 3500 | 1370 | [6 empty] | Pт | 7.6
УДЕЛЬНАЯ ПРОИЗВОДИТЕЛЬНОСТЬ ПЕЧЕЙ
КС № тм2 /сут |  |  |  | КС № тм2 /сут |  |  |  | КС № тм2 /сут
УЧАСТОК КЛАССИФИКАЦИИ ОГАРКА
|  |  | Наличие огарка в бункерах |  |  |  | 114
ГМЦ,м |  |  | Участка классификации,м |  |  |  |  | Накопители (силоса),м |  |  | Эксплуатация оборудования
|  | -17 |  | +44
4 | 5 | 6.5 | 3 | 0.5 | 4 | 2 | 1 | 16 | 16 | 16 | Элеваторы
1 | п | 6.5 | 5 | 2 | 6 | 4.5 | 2 | 13 | 12 | 13.5 | Мельницы
всего |  | 18 | 7 | пуст |  | 745 | 3 | 16 | 16 | 16 | А/сепараторы
УЧАСТОК ЭЛЕКТРОФИЛЬТРОВ
Электрофильтр |  | Температура |  | Вольтамперная характеристика |  |  | Концентрация SO2 | Запыленность газа по системам |  |  | Откачка пыли с бункеров по факту |  | Вакуум насос
|  | Вход | Выход
[8 empty] | 1 | 2 | 3 |  |  | 1 | 2
ГК - 30 М | 1 секция
| 2 секция | 216 | 288 | 5/10 | 0/0 | 11/22 |  |  |  |  | откачено
ГК - 30 Г | 1 секция
| 2 секция | 300 | 282 | 7/14 | 12/30 | 5/10 |  |  |  |  | откачено
ГК - 60 | 1 секция
| 2 секция | 294 | 269 | 13/26 | 20/40 | 9/18 |  |  |  |  | откачено
СКЛАД КОНЦЕНТРАТОВ
Загрузка концентратов(показания весоизмерителя) |  |  | Подход вагонов |  |  | Шихта
|  | Разгружено п/вагонов |  |  |  | 3згок+1а/т+70т ж
за смену | за сутки | за смену | за сутки | на станции | в отгрузке
229775 |  | 3згок+2п/в с огор=5п/в |  | 36згок |  | дробилка
229436 | [5 empty] | №1
339 | [5 empty] | Влага:%9,4
УЧАСТОК ВОЗДУХОДУВНЫХ МАШИН
Концентрации О2 в помещении |  | Время пуска и остановки воздушных машин |  | В работе воздуходувных машин
20.8% |  |  |  | 1,2,4
ОГРАЖДЕНИЕ
Результат осмотра | Подпись лица производившегосы осмотр | Запись лица, ответственного за исправное состояние |  | Подпись лица производившего осмотра
|  | срок устранения неисправности | отметка устранении неисправности
Замечаний нет
Время | Разряжение на коллекторе чистого газа | Концентрация SO2 |  |  | Ситовой анализ смеси огарка с ленты | Соответствие ТИ | Подпись
|  | 1 | 3 | ср.
8 00 | -10 |  |  | 8.7
9 00 | -10 |  |  | 8.7
10 00 | -10 |  |  | 8.7
11 00 | -10 |  |  | 8.7
12 00 | -10 |  |  | 8.7
13 00 | -10 |  |  | 8.7
14 00 | -10 |  |  | 8.7
15 00 | -10 |  |  | 8.7
Среднее значение
Время | Место отбора пробы | Ss в огарке | S общая | Соответствие ТИ | Подпись |  | Мероприятия по НМУ
КОРРЕКТИРУЮЩИЕ ДЕЙСТВИЯ
Время | Характер несоответствия ТИ | Корректирующие действия
Отметка о состоянии <<кипящего>> слоя печей <<КС>>
Циклоны чистые, накопление материала нет.
САМООХРАНА
Время обхода объекта |  | Замечание |  | Отметка об устранении |  | Подпись
9:00 |  | нет
12:00 |  | нет
15:00 |  | нет
Материально-Технические ценности приняты на самоохрану:
ЗАМЕЧАНИЯ ПО РАБОТЕ ОБОРУДОВАНИЯ
Мехоборудование
Аспирация и вентиляция |  | ФРИК-455
КИПиА |  | КС-2,5 на авт. (1,2,3,4,5,6,7)
Электрооборудование
Дополнительные замечания
РАПОРТ | от<<22>>апреля 2018г. |  | Смена №2 | Мастер смены |  | Касымханов
ПЕЧНОЙ УЧАСТОК
| Расход воздуха м3 /час | Упругость дутья кгс/м2 | Расход кислорода |  | Температура |  | V | Давление под сводом кгс/м2 | УИО |  | Дымососы
№ Печи |  |  | м3 /час | % | в слое | под сводом
2 | 21500 | 3250 | 600 | 24 | 980 | 505 | 40 | -10 | Pб | 11.2 | лев
Ф/К | 1650 | 3090 | [6 empty] | Qп | 20
А/Х | 3930 | 1250
5 | 26100 | 2420 | 3600 | 27 | 980 | 380 | 60 | -10 | Pб | 11 | лев
Ф/К | 1780 | 2200 | [6 empty] | Qп | 22
А/Х | 3650 | 1350 | [6 empty] | Pт | 7.5
УДЕЛЬНАЯ ПРОИЗВОДИТЕЛЬНОСТЬ ПЕЧЕЙ
КС № тм2 /сут |  |  |  | КС № тм2 /сут |  |  |  | КС № тм2 /сут
УЧАСТОК КЛАССИФИКАЦИИ ОГАРКА
|  |  | Наличие огарка в бункерах |  |  |  | 114
ГМЦ,м |  |  | Участка классификации,м |  |  |  |  | Накопители (силоса),м |  |  | Эксплуатация оборудования
смена: -47 |  |  |  | +40
4 | 7 | 5 | 3 | 0.5 | 4 | 2 | 1 | 16 | 16 | 16 | Элеваторы | 1-4
1 | 1.5 | 8 | 5 | 2 | 6 | 3.5 | 2 | 13 | 12 | 13.5 | Мельницы | 1,2
всего |  | 21.5 | 7 | пуст |  | 785 | 3 | 16 | 16 | 16 | А/сепараторы | 1,3
УЧАСТОК ЭЛЕКТРОФИЛЬТРОВ
Электрофильтр |  | Температура |  | Вольтамперная характеристика |  |  | Концентрация SO2 | Запыленность газа по системам |  |  | Откачка пыли с бункеров по факту |  | Вакуум насос
|  | Вход | Выход
[8 empty] | 1 | 2 | 3 |  |  | 1 | 2
ГК - 30 М | 1 секция
| 2 секция | 229 | 297 | 6/12 | 0/0 | 9/20
ГК - 30 Г | 1 секция
| 2 секция | 305 | 285 | 7/14 | 11/20 | 5/20
ГК - 60 | 1 секция
| 2 секция | 286 | 263 | 12/24 | 20/40 | 10/30
СКЛАД КОНЦЕНТРАТОВ
Загрузка концентратов(показания весоизмерителя) |  | Подход вагонов |  |  |  | Шихта
|  | Разгружено п/вагонов |  |  |  | 3з+2а/т+70т жез
за смену | за сутки | за смену | за сутки | на станции | в отгрузке
230071 | 230071 |  |  |  |  | дробилка
229775 | 229094 |  |  |  |  | №1
296 | 977 | 3з+1пор=4п/в |  |  |  | Влага:%
УЧАСТОК ВОЗДУХОДУВНЫХ МАШИН
Концентрации О2 в помещении |  | Время пуска и остановки воздушных машин |  | В работе воздуходувных машин
20.8% |  |  |  | 1,2,4
ОГРАЖДЕНИЕ
Результат осмотра | Подпись лица производившегосы осмотр | Запись лица, ответственного за исправное состояние |  | Подпись лица производившего осмотра
|  | срок устранения неисправности | отметка устранении неисправности
Замечаний нет
Время | Разряжение на коллекторе чистого газа | Концентрация SO2 |  |  | Ситовой анализ смеси огарка с ленты | Соответствие ТИ | Подпись
|  | 1 | 3 | ср.
16 00 | -10
17 00 | -10
18 00 | -10
19 00 | -10
20 00 | -10
21 00 | -10
22 00 | -10
23 00 | -10
Среднее значение
Время | Место отбора пробы | Ss в огарке | S общая | Соответствие ТИ | Подпись |  | Мероприятия по НМУ
КОРРЕКТИРУЮЩИЕ ДЕЙСТВИЯ
Время | Характер несоответствия ТИ | Корректирующие действия
Отметка о состоянии <<кипящего>> слоя печей <<КС>>
САМООХРАНА
Время обхода объекта |  | Замечание |  | Отметка об устранении |  | Подпись
16:00 |  | нет
20:00 |  | нет
23:00 |  | нет
Материально-Технические ценности приняты на самоохрану:
ЗАМЕЧАНИЯ ПО РАБОТЕ ОБОРУДОВАНИЯ
Мехоборудование
Аспирация и вентиляция |  | ФРИК-455
КИПиА |  | КС-2,5 на авт. (1,2,3,4,5,6,7)
Электрооборудование
Дополнительные замечания

## 23.04.18
РАПОРТ | от<<23>>апреля 2018г. |  | Смена №3 | Мастер смены |  | Иконников В.А.
ПЕЧНОЙ УЧАСТОК
| Расход воздуха м3 /час | Упругость дутья кгс/м2 | Расход кислорода |  | Температура |  | V | Давление под сводом кгс/м2 | УИО |  | Дымососы
№ Печи |  |  | м3 /час | % | в слое | под сводом
2 | 21500 | 3250 | 700 | 23 | 980 | 505 | 42 | -10 | Pб | 11 | лев
Ф/К | 1650 | 3080 | [6 empty] | Qп | 15
А/Х | 4000 | 1100
5 | 26100 | 2350 | 3600 | 27 | 980 | 384 | 48 | -10 | Pб | 10.6 | прав
Ф/К | 1740 | 2140 | [6 empty] | Qп | 24
А/Х | 3600 | 1350 | [6 empty] | Pт | 7.5
УДЕЛЬНАЯ ПРОИЗВОДИТЕЛЬНОСТЬ ПЕЧЕЙ
КС № тм2 /сут |  |  |  | КС № тм2 /сут |  |  |  | КС № тм2 /сут
УЧАСТОК КЛАССИФИКАЦИИ ОГАРКА
|  |  | Наличие огарка в бункерах |  |  |  | 114
ГМЦ,м |  |  | Участка классификации,м |  |  |  |  | Накопители (силоса),м |  |  | Эксплуатация оборудования
-133т/сут |  | -79т/см |  |  |  | -79
4 | 4 | 4 | 3 | 1 | 4 | 2 | 1 | 16 | 16 | 16 | Элеваторы | 1-4
1 | 5.5 | пус | 5 | 2 | 6 | 6 | 2 | 13 | 12 | 13.5 | Мельницы | 1,2,3
всего |  | 21.5 | 7 | пуст |  | 705 | 3 | 16 | 16 | 16 | А/сепараторы | 1,2,3
УЧАСТОК ЭЛЕКТРОФИЛЬТРОВ
Электрофильтр |  | Температура |  | Вольтамперная характеристика |  |  | Концентрация SO2 | Запыленность газа по системам |  |  | Откачка пыли с бункеров по факту |  | Вакуум насос
|  | Вход | Выход
[8 empty] | 1 | 2 | 3 |  |  | 1 | 2
ГК - 30 М | 1 секция | [6 empty] | 0.169 |  | 0.47
| 2 секция | 234 | 300 | 6/12 | 0/0 | 9/20
ГК - 30 Г | 1 секция
| 2 секция | 313 | 286 | 7/14 | 12/30 | 5/20
ГК - 60 | 1 секция
| 2 секция | 285 | 263 | 12/24 | 20/40 | 10/50
СКЛАД КОНЦЕНТРАТОВ
Загрузка концентратов(показания весоизмерителя) |  |  | Подход вагонов |  |  | Шихта
|  | Разгружено п/вагонов |  |  |  | 3згок+2а/т+70т ж
за смену | за сутки | за смену | за сутки | на станции | в отгрузке
230400 | 230071 | 4ж+1конт=5п/в | 10згок+3пар+1под=14п/в | 37згок | 11згок | дробилка
230071 | 2299094 |  |  |  |  | №1
329 | 977 |  |  |  |  | Влага:%10,8
УЧАСТОК ВОЗДУХОДУВНЫХ МАШИН
Концентрации О2 в помещении |  | Время пуска и остановки воздушных машин |  | В работе воздуходувных машин
20.8% |  |  |  | 1,2,4
ОГРАЖДЕНИЕ
Результат осмотра | Подпись лица производившегосы осмотр | Запись лица, ответственного за исправное состояние |  | Подпись лица производившего осмотра
|  | срок устранения неисправности | отметка устранении неисправности
Замечаний нет
Время | Разряжение на коллекторе чистого газа | Концентрация SO2 |  |  | Ситовой анализ смеси огарка с ленты | Соответствие ТИ | Подпись
|  | 1 | 3 | ср.
0 00 | -10 |  |  | 8.4
1 00 | -10 |  |  | 8.5 | 3.6 | соотв
2 00 | -10 |  |  | 8.4
3 00 | -10 |  |  | 8.4 | 3.2 | соотв
4 00 | -10 |  |  | 8.3
5 00 | -10 |  |  | 8.3 | 3.3 | соотв
6 00 | -10 |  |  | 8.4
7 00 | -10 |  |  | 8.5 | 3.5 | соотв
Среднее значение |  |  |  |  | 3,6 | соотв
Время | Место отбора пробы | Ss в огарке | S общая | Соответствие ТИ | Подпись |  | Мероприятия по НМУ
4:30 | огар лент | 0.3 | 2.77 | соотв
КОРРЕКТИРУЮЩИЕ ДЕЙСТВИЯ
Время | Характер несоответствия ТИ | Корректирующие действия
Отметка о состоянии <<кипящего>> слоя печей <<КС>>
Циклоны чистые, накопление материала нет.
САМООХРАНА
Время обхода объекта |  | Замечание |  | Отметка об устранении |  | Подпись
0:00 |  | нет
3:00 |  | нет
6:00 |  | нет
Материально-Технические ценности приняты на самоохрану:
ЗАМЕЧАНИЯ ПО РАБОТЕ ОБОРУДОВАНИЯ
Мехоборудование
Аспирация и вентиляция |  | ФРИК-455
КИПиА |  | КС-2,5 на авт. (1,2,3,4,5,6,7)
Электрооборудование |  | Fe=650/1200
Дополнительные замечания
РАПОРТ | от<<23>>апреля 2018г. |  | Смена №1 | Мастер смены |  | Ерланулы Д
ПЕЧНОЙ УЧАСТОК
| Расход воздуха м3 /час | Упругость дутья кгс/м2 | Расход кислорода |  | Температура |  | V | Давление под сводом кгс/м2 | УИО |  | Дымососы
№ Печи |  |  | м3 /час | % | в слое | под сводом
2 | 20800 | 3340 | 700 | 22 | 980 | 511 | 40 | -10 | Pб | 10.8 | лев
Ф/К | 1600 | 3180 | [6 empty] | Qп | 20
А/Х | 3700 | 1250
5 | 25100 | 2380 | 3600 | 26 | 980 | 379 | 55 | -10 | Pб | 10.6 | прав
Ф/К | 1700 | 2180 | [6 empty] | Qп | 23
А/Х | 3500 | 1400 | [6 empty] | Pт | 7.6
УДЕЛЬНАЯ ПРОИЗВОДИТЕЛЬНОСТЬ ПЕЧЕЙ
КС № тм2 /сут |  |  |  | КС № тм2 /сут |  |  |  | КС № тм2 /сут
УЧАСТОК КЛАССИФИКАЦИИ ОГАРКА
|  |  | Наличие огарка в бункерах |  |  |  | 114
ГМЦ,м |  |  | Участка классификации,м |  |  |  |  | Накопители (силоса),м |  |  | Эксплуатация оборудования
+40 за смену
4 | 4 | 5 | 3 | 2.5 | 4 | 2 | 1 | 16 | 16 | 16 | Элеваторы | 1-4
1 | 5 | п | 5 | 2 | 6 | 2.5 | 2 | 10.5 | 9.5 | 13.5 | Мельницы | 1-2
всего |  | 22 | 7 | пуст |  | 758 | 3 | 16 | 16 | 16 | А/сепараторы | 1-2
УЧАСТОК ЭЛЕКТРОФИЛЬТРОВ
Электрофильтр |  | Температура |  | Вольтамперная характеристика |  |  | Концентрация SO2 | Запыленность газа по системам |  |  | Откачка пыли с бункеров по факту |  | Вакуум насос
|  | Вход | Выход
[8 empty] | 1 | 2 | 3 |  |  | 1 | 2
ГК - 30 М | 1 секция
| 2 секция | 222 | 290 | 6/12 | 0/0 | 9/20 |  |  |  |  | откачено
ГК - 30 Г | 1 секция
| 2 секция | 292 | 274 | 7/14 | 11/20 | 5/20 |  |  |  |  | откачено
ГК - 60 | 1 секция
| 2 секция | 278 | 261 | 12/24 | 10/40 | 10/50 |  |  |  |  | откачено
СКЛАД КОНЦЕНТРАТОВ
Загрузка концентратов(показания весоизмерителя) |  |  | Подход вагонов |  |  | Шихта
|  | Разгружено п/вагонов |  |  |  | 3згок+1а/т+70т ж
за смену | за сутки | за смену | за сутки | на станции | в отгрузке
230729 |  | 7згок |  | 36згок |  | дробилка
230400 | [5 empty] | №1
329 | [5 empty] | Влага:%
УЧАСТОК ВОЗДУХОДУВНЫХ МАШИН
Концентрации О2 в помещении |  | Время пуска и остановки воздушных машин |  | В работе воздуходувных машин
20.8% |  |  |  | 1,2,4
ОГРАЖДЕНИЕ
Результат осмотра | Подпись лица производившегосы осмотр | Запись лица, ответственного за исправное состояние |  | Подпись лица производившего осмотра
|  | срок устранения неисправности | отметка устранении неисправности
Замечаний нет
Время | Разряжение на коллекторе чистого газа | Концентрация SO2 |  |  | Ситовой анализ смеси огарка с ленты | Соответствие ТИ | Подпись
|  | 1 | 3 | ср.
8 00 | -10 |  |  | 8.7 | 3.4
9 00 | -10 |  |  | 8.7
10 00 | -10 |  |  | 8.7 | 2,8
11 00 | -10 |  |  | 8.7
12 00 | -10 |  |  | 8.7 | 2,5
13 00 | -10 |  |  | 8.7
14 00 | -10 |  |  | 8.7 | 3,0
15 00 | -10 |  |  | 8.7
Среднее значение
Время | Место отбора пробы | Ss в огарке | S общая | Соответствие ТИ | Подпись |  | Мероприятия по НМУ
КОРРЕКТИРУЮЩИЕ ДЕЙСТВИЯ
Время | Характер несоответствия ТИ | Корректирующие действия
Отметка о состоянии <<кипящего>> слоя печей <<КС>>
Циклоны чистые, накопление материала нет.
САМООХРАНА
Время обхода объекта |  | Замечание |  | Отметка об устранении |  | Подпись
9:00 |  | нет
12:00 |  | нет
15:00 |  | нет
Материально-Технические ценности приняты на самоохрану:
ЗАМЕЧАНИЯ ПО РАБОТЕ ОБОРУДОВАНИЯ
Мехоборудование
Аспирация и вентиляция |  | ФРИК-455
КИПиА |  | КС-2,5 на авт. (1,2,3,4,5,6,7)
Электрооборудование
Дополнительные замечания
РАПОРТ | от<<23>>апреля 2018г. |  | Смена №2 | Мастер смены |  | Едильбаев Р.М.
ПЕЧНОЙ УЧАСТОК
| Расход воздуха м3 /час | Упругость дутья кгс/м2 | Расход кислорода |  | Температура |  | V | Давление под сводом кгс/м2 | УИО |  | Дымососы
№ Печи |  |  | м3 /час | % | в слое | под сводом
2 | 21300 | 3280 | 600 | 23 | 980 | 522 | 40 | -10 | Pб | 11 | лев
Ф/К | 1620 | 3100 | [6 empty] | Qп | 20
А/Х | 3800 | 1300
5 | 26400 | 2400 | 3600 | 26 | 980 | 362 | 50 | -10 | Pб | 11.1 | прав
Ф/К | 1800 | 2210 | [6 empty] | Qп | 24
А/Х | 3600 | 1450 | [6 empty] | Pт
УДЕЛЬНАЯ ПРОИЗВОДИТЕЛЬНОСТЬ ПЕЧЕЙ
КС № тм2 /сут |  |  |  | КС № тм2 /сут |  |  |  | КС № тм2 /сут
УЧАСТОК КЛАССИФИКАЦИИ ОГАРКА
|  |  | Наличие огарка в бункерах |  |  |  | 114 (266)
ГМЦ,м |  |  | Участка классификации,м |  |  |  |  | Накопители (силоса),м |  |  | Эксплуатация оборудования
+53т
4 | 3.5 | 5 | 3 | 1.5 | 4 | 2 | 1 | 16 | 16 | 16 | Элеваторы | 1-4
1 | 6 | пуст | 5 | 2 | 6 | 1 | 2 | 10.5 | 11 | 11 | Мельницы | 1,2
всего |  | 22.5 | 7 | пуст |  | 825 | 3 | 16 | 16 | 16 | А/сепараторы | 1,3
УЧАСТОК ЭЛЕКТРОФИЛЬТРОВ
Электрофильтр |  | Температура |  | Вольтамперная характеристика |  |  | Концентрация SO2 | Запыленность газа по системам |  |  | Откачка пыли с бункеров по факту |  | Вакуум насос
|  | Вход | Выход
[8 empty] | 1 | 2 | 3 |  |  | 1 | 2
ГК - 30 М | 1 секция
| 2 секция | 230 | 291 | 6/12 | 0/0 | 9/20
ГК - 30 Г | 1 секция
| 2 секция | 296 | 277 | 7/14 | 11/20 | 5/20
ГК - 60 | 1 секция
| 2 секция | 281 | 266 | 12/24 | 10/40 | 10/50
СКЛАД КОНЦЕНТРАТОВ
Загрузка концентратов(показания весоизмерителя) |  | Подход вагонов |  |  |  | Шихта
|  | Разгружено п/вагонов |  |  |  | 3з+2а/т+70т жез
за смену | за сутки | за смену | за сутки | на станции | в отгрузке
231023 | 231023 | 7згок+1порож |  |  |  | дробилка
230729 | 230071 |  |  |  |  | №1
294 | 952 |  |  |  |  | Влага:%
УЧАСТОК ВОЗДУХОДУВНЫХ МАШИН
Концентрации О2 в помещении |  | Время пуска и остановки воздушных машин |  | В работе воздуходувных машин
20.8% |  |  |  | 1,2,4
ОГРАЖДЕНИЕ
Результат осмотра | Подпись лица производившегосы осмотр | Запись лица, ответственного за исправное состояние |  | Подпись лица производившего осмотра
|  | срок устранения неисправности | отметка устранении неисправности
Замечаний нет
Время | Разряжение на коллекторе чистого газа | Концентрация SO2 |  |  | Ситовой анализ смеси огарка с ленты | Соответствие ТИ | Подпись
|  | 1 | 3 | ср.
16 00 | -10
17 00 | -10
18 00 | -10
19 00 | -10
20 00 | -10
21 00 | -10
22 00 | -10
23 00 | -10
Среднее значение
Время | Место отбора пробы | Ss в огарке | S общая | Соответствие ТИ | Подпись |  | Мероприятия по НМУ
КОРРЕКТИРУЮЩИЕ ДЕЙСТВИЯ
Время | Характер несоответствия ТИ | Корректирующие действия
Отметка о состоянии <<кипящего>> слоя печей <<КС>>
САМООХРАНА
Время обхода объекта |  | Замечание |  | Отметка об устранении |  | Подпись
17:00 |  | нет
20:00 |  | нет
23:00 |  | нет
Материально-Технические ценности приняты на самоохрану:
ЗАМЕЧАНИЯ ПО РАБОТЕ ОБОРУДОВАНИЯ
Мехоборудование
Аспирация и вентиляция |  | ФРИК-455
КИПиА |  | КС-2,5 на авт. (1,2,3,4,5,6,7)
Электрооборудование
Дополнительные замечания

## 24.04.18
РАПОРТ | от<<24>>апреля 2018г. |  | Смена №3 | Мастер смены |  | Ибраев Д.К.
ПЕЧНОЙ УЧАСТОК
| Расход воздуха м3 /час | Упругость дутья кгс/м2 | Расход кислорода |  | Температура |  | V | Давление под сводом кгс/м2 | УИО |  | Дымососы
№ Печи |  |  | м3 /час | % | в слое | под сводом
2 | 21600 | 3180 | 700 | 23 | 980 | 524 | 40 | -10 | Pб | 11 | лев
Ф/К | 1680 | 3030 | [6 empty] | Qп | 20
А/Х | 3800 | 1360
5 | 26500 | 2350 | 3700 | 27 | 980 | 322 | 55 | -10 | Pб | 10.9 | прав
Ф/К | 1780 | 2140 | [6 empty] | Qп | 24
А/Х | 3680 | 1340 | [6 empty] | Pт
УДЕЛЬНАЯ ПРОИЗВОДИТЕЛЬНОСТЬ ПЕЧЕЙ
КС № тм2 /сут |  |  |  | КС № тм2 /сут |  |  |  | КС № тм2 /сут
УЧАСТОК КЛАССИФИКАЦИИ ОГАРКА
|  |  | Наличие огарка в бункерах |  |  |  | 114(266)
ГМЦ,м |  |  | Участка классификации,м |  |  |  |  | Накопители (силоса),м |  |  | Эксплуатация оборудования
-10 |  | -105 |  | -93 |  | +27
4 | 4.5 | 4.5 | 3 | 1 | 4 | 2 | 1 | 16 | 16 | 16 | Элеваторы | 1,2,3,4
1 | 5.5 | пус | 5 | 2 | 6 | 5 | 2 | 10.5 | 11 | 11 | Мельницы | 2,3
всего |  | 23 | 7 | пуст |  | 732 | 3 | 16 | 16 | 16 | А/сепараторы | 1,3
УЧАСТОК ЭЛЕКТРОФИЛЬТРОВ
Электрофильтр |  | Температура |  | Вольтамперная характеристика |  |  | Концентрация SO2 | Запыленность газа по системам |  |  | Откачка пыли с бункеров по факту |  | Вакуум насос
|  | Вход | Выход
[8 empty] | 1 | 2 | 3 |  |  | 1 | 2
ГК - 30 М | 1 секция
| 2 секция | 240 | 303 | 6/12 | 0/0 | 9/20
ГК - 30 Г | 1 секция
| 2 секция | 309 | 293 | 7/14 | 11/20 | 5/20
ГК - 60 | 1 секция
| 2 секция | 280 | 269 | 12/24 | 10/40 | 10/50
СКЛАД КОНЦЕНТРАТОВ
Загрузка концентратов(показания весоизмерителя) |  |  | Подход вагонов |  |  | Шихта
|  | Разгружено п/вагонов |  |  |  | 3згок+2а/т+70т ж
за смену | за сутки | за смену | за сутки | на станции | в отгрузке
231374 | 231023 | 6з+1пор | 14згок 4невер | 48 зг |  | дробилка
231023 | 230071 | 3огар | 1пор |  |  | №1
351 | 952 |  |  |  |  | Влага:%9,3
УЧАСТОК ВОЗДУХОДУВНЫХ МАШИН
Концентрации О2 в помещении |  | Время пуска и остановки воздушных машин |  | В работе воздуходувных машин
20.8% |  |  |  | 1,2,4
ОГРАЖДЕНИЕ
Результат осмотра | Подпись лица производившегосы осмотр | Запись лица, ответственного за исправное состояние |  | Подпись лица производившего осмотра
|  | срок устранения неисправности | отметка устранении неисправности
Замечаний нет
Время | Разряжение на коллекторе чистого газа | Концентрация SO2 |  |  | Ситовой анализ смеси огарка с ленты | Соответствие ТИ | Подпись
|  | 1 | 3 | ср.
0 00 | -10 |  |  | 8.7
1 00 | -10 |  |  | 8.7
2 00 | -10 |  |  | 8.7
3 00 | -10 |  |  | 8.7
4 00 | -10 |  |  | 8.7
5 00 | -10 |  |  | 8.7
6 00 | -10 |  |  | 8.7
7 00 | -10 |  |  | 8.7
Среднее значение
Время | Место отбора пробы | Ss в огарке | S общая | Соответствие ТИ | Подпись |  | Мероприятия по НМУ
2018-04-22 | огар лент | 0.32 | 2.8 | соотв
КОРРЕКТИРУЮЩИЕ ДЕЙСТВИЯ
Время | Характер несоответствия ТИ | Корректирующие действия
Отметка о состоянии <<кипящего>> слоя печей <<КС>>
Циклоны чистые, накопление материала нет.
САМООХРАНА
Время обхода объекта |  | Замечание |  | Отметка об устранении |  | Подпись
1:00 |  | нет
4:00 |  | нет
7:00 |  | нет
Материально-Технические ценности приняты на самоохрану:
ЗАМЕЧАНИЯ ПО РАБОТЕ ОБОРУДОВАНИЯ
Мехоборудование
Аспирация и вентиляция |  | ФРИК-455
КИПиА |  | КС-2,5 на авт. (1,2,3,4,5,6,7)
Электрооборудование
Дополнительные замечания
РАПОРТ | от<<24>>апреля 2018г. |  | Смена №1 | Мастер смены |  | Ерланулы Д
ПЕЧНОЙ УЧАСТОК
| Расход воздуха м3 /час | Упругость дутья кгс/м2 | Расход кислорода |  | Температура |  | V | Давление под сводом кгс/м2 | УИО |  | Дымососы
№ Печи |  |  | м3 /час | % | в слое | под сводом
2 | 20700 | 3150 | 650 | 23 | 980 | 488 | 40 | -10 | Pб | 10.8 | лев
Ф/К | 1600 | 2950 | [6 empty] | Qп | 20
А/Х | 3750 | 1350
5 | 25300 | 2300 | 3600 | 28 | 980 | 386 | 50 | -10 | Pб | 10.6 | лев
Ф/К | 1660 | 2100 | [6 empty] | Qп | 22
А/Х | 3500 | 1450 | [6 empty] | Pт
УДЕЛЬНАЯ ПРОИЗВОДИТЕЛЬНОСТЬ ПЕЧЕЙ
КС № тм2 /сут |  |  |  | КС № тм2 /сут |  |  |  | КС № тм2 /сут
УЧАСТОК КЛАССИФИКАЦИИ ОГАРКА
|  |  | Наличие огарка в бункерах |  |  |  | 114(266)
ГМЦ,м |  |  | Участка классификации,м |  |  |  |  | Накопители (силоса),м |  |  | Эксплуатация оборудования
+81 за смену
4 | 4.5 | 4.5 | 3 | 1 | 4 | 2 | 1 | 16 | 16 | 16 | Элеваторы | 1-3
1 | 7 | п | 5 | 2 | 6 | 1 | 2 | 10.5 | 11 | 11 | Мельницы | 3
всего |  | 24 | 7 | пуст |  | 838 | 3 | 16 | 16 | 16 | А/сепараторы | 1,3
УЧАСТОК ЭЛЕКТРОФИЛЬТРОВ
Электрофильтр |  | Температура |  | Вольтамперная характеристика |  |  | Концентрация SO2 | Запыленность газа по системам |  |  | Откачка пыли с бункеров по факту |  | Вакуум насос
|  | Вход | Выход
[8 empty] | 1 | 2 | 3 |  |  | 1 | 2
ГК - 30 М | 1 секция
| 2 секция | 241 | 299 | 6/12 | 0/0 | 9/20 |  |  |  |  | откачено
ГК - 30 Г | 1 секция
| 2 секция | 309 | 288 | 7/14 | 11/20 | 5/20 |  |  |  |  | откачено
ГК - 60 | 1 секция
| 2 секция | 288 | 267 | 12/24 | 10/40 | 10/50 |  |  |  |  | откачено
СКЛАД КОНЦЕНТРАТОВ
Загрузка концентратов(показания весоизмерителя) |  |  | Подход вагонов |  |  | Шихта
|  | Разгружено п/вагонов |  |  |  | 3згок+1а/т+70т ж
за смену | за сутки | за смену | за сутки | на станции | в отгрузке
231707 |  | 1Мn+3жез+1з=5п/в |  | 46згок |  | дробилка
231374 | [5 empty] | №1
333 | [5 empty] | Влага:%9,8
УЧАСТОК ВОЗДУХОДУВНЫХ МАШИН
Концентрации О2 в помещении |  | Время пуска и остановки воздушных машин |  | В работе воздуходувных машин
20.8% |  |  |  | 1,2,4
ОГРАЖДЕНИЕ
Результат осмотра | Подпись лица производившегосы осмотр | Запись лица, ответственного за исправное состояние |  | Подпись лица производившего осмотра
|  | срок устранения неисправности | отметка устранении неисправности
Замечаний нет
Время | Разряжение на коллекторе чистого газа | Концентрация SO2 |  |  | Ситовой анализ смеси огарка с ленты | Соответствие ТИ | Подпись
|  | 1 | 3 | ср.
8 00 | -10 |  |  | 8.7 | 3.6 | соотв
9 00 | -10 |  |  | 8.7
10 00 | -10 |  |  | 8.7 | 6,0 | 2,4% не соотв
11 00 | -10 |  |  | 8.7
12 00 | -10 |  |  | 8.7
13 00 | -10 |  |  | 8.7
14 00 | -10 |  |  | 8.7
15 00 | -10 |  |  | 8.7
Среднее значение
Время | Место отбора пробы | Ss в огарке | S общая | Соответствие ТИ | Подпись |  | Мероприятия по НМУ
КОРРЕКТИРУЮЩИЕ ДЕЙСТВИЯ
Время | Характер несоответствия ТИ | Корректирующие действия
Отметка о состоянии <<кипящего>> слоя печей <<КС>>
Циклоны чистые, накопление материала нет.
САМООХРАНА
Время обхода объекта |  | Замечание |  | Отметка об устранении |  | Подпись
9:00 |  | нет
12:00 |  | нет
15:00 |  | нет
Материально-Технические ценности приняты на самоохрану:
ЗАМЕЧАНИЯ ПО РАБОТЕ ОБОРУДОВАНИЯ
Мехоборудование
Аспирация и вентиляция |  | ФРИК-455
КИПиА |  | КС-2,5 на авт. (1,2,3,4,5,6,7)
Электрооборудование
Дополнительные замечания
РАПОРТ | от<<24>>апреля 2018г. |  | Смена №2 | Мастер смены |  | Едильбаев Р.М.
ПЕЧНОЙ УЧАСТОК
| Расход воздуха м3 /час | Упругость дутья кгс/м2 | Расход кислорода |  | Температура |  | V | Давление под сводом кгс/м2 | УИО |  | Дымососы
№ Печи |  |  | м3 /час | % | в слое | под сводом
2 | 20800 | 3230 | 700 | 23 | 980 | 486 | 40 | -10 | Pб | 11 | лев
Ф/К | 1620 | 3050 | [6 empty] | Qп | 20
А/Х | 3900 | 1050
5 | 25500 | 2250 | 3600 | 28 | 980 | 374 | 50 | -10 | Pб | 11.2 | лев
Ф/К | 1720 | 2030 | [6 empty] | Qп | 23
А/Х | 3500 | 1300 | [6 empty] | Pт
УДЕЛЬНАЯ ПРОИЗВОДИТЕЛЬНОСТЬ ПЕЧЕЙ
КС № тм2 /сут |  |  |  | КС № тм2 /сут |  |  |  | КС № тм2 /сут
УЧАСТОК КЛАССИФИКАЦИИ ОГАРКА
|  |  | Наличие огарка в бункерах |  |  |  | 114 (301)
ГМЦ,м |  |  | Участка классификации,м |  |  |  |  | Накопители (силоса),м |  |  | Эксплуатация оборудования
-54т
4 | 5 | 5 | 3 | 2.5 | 4 | 2 | 1 | 16 | 16 | 16 | Элеваторы
1 | пуст | пуст | 5 | полн | 6 | 2 | 2 | 10.5 | 10.5 | 10.5 | Мельницы
всего |  | 26 | 7 | пуст |  | 834 | 3 | 16 | 16 | 16 | А/сепараторы
УЧАСТОК ЭЛЕКТРОФИЛЬТРОВ
Электрофильтр |  | Температура |  | Вольтамперная характеристика |  |  | Концентрация SO2 | Запыленность газа по системам |  |  | Откачка пыли с бункеров по факту |  | Вакуум насос
|  | Вход | Выход
[8 empty] | 1 | 2 | 3 |  |  | 1 | 2
ГК - 30 М | 1 секция
| 2 секция | 236 | 292 | 6/12 | 0/0 | 9/20
ГК - 30 Г | 1 секция
| 2 секция | 302 | 285 | 7/14 | 11/20 | 5/20
ГК - 60 | 1 секция
| 2 секция | 280 | 261 | 12/24 | 10/40 | 10/50
СКЛАД КОНЦЕНТРАТОВ
Загрузка концентратов(показания весоизмерителя) |  | Подход вагонов |  |  |  | Шихта
|  | Разгружено п/вагонов |  |  |  | 3з+2а/т+70т жез
за смену | за сутки | за смену | за сутки | на станции | в отгрузке
231988 | 231988 |  |  |  |  | дробилка
231707 | 231023 |  |  |  |  | №1
281 | 965 |  |  |  |  | Влага:%
УЧАСТОК ВОЗДУХОДУВНЫХ МАШИН
Концентрации О2 в помещении |  | Время пуска и остановки воздушных машин |  | В работе воздуходувных машин
20.8% |  |  |  | 1,2,4
ОГРАЖДЕНИЕ
Результат осмотра | Подпись лица производившегосы осмотр | Запись лица, ответственного за исправное состояние |  | Подпись лица производившего осмотра
|  | срок устранения неисправности | отметка устранении неисправности
Замечаний нет
Время | Разряжение на коллекторе чистого газа | Концентрация SO2 |  |  | Ситовой анализ смеси огарка с ленты | Соответствие ТИ | Подпись
|  | 1 | 3 | ср.
16 00 | -10
17 00 | -10
18 00 | -10
19 00 | -10
20 00 | -10
21 00 | -10
22 00 | -10
23 00 | -10
Среднее значение
Время | Место отбора пробы | Ss в огарке | S общая | Соответствие ТИ | Подпись |  | Мероприятия по НМУ
КОРРЕКТИРУЮЩИЕ ДЕЙСТВИЯ
Время | Характер несоответствия ТИ | Корректирующие действия
Отметка о состоянии <<кипящего>> слоя печей <<КС>>
САМООХРАНА
Время обхода объекта |  | Замечание |  | Отметка об устранении |  | Подпись
17:00 |  | нет
20:00 |  | нет
23:00 |  | нет
Материально-Технические ценности приняты на самоохрану:
ЗАМЕЧАНИЯ ПО РАБОТЕ ОБОРУДОВАНИЯ
Мехоборудование
Аспирация и вентиляция |  | ФРИК-455
КИПиА |  | КС-2,5 на авт. (1,2,3,4,5,6,7)
Электрооборудование
Дополнительные замечания

## 25.04.18
РАПОРТ | от<<25>>апреля 2018г. |  | Смена №3 | Мастер смены |  | Ибраев Д.К.
ПЕЧНОЙ УЧАСТОК
| Расход воздуха м3 /час | Упругость дутья кгс/м2 | Расход кислорода |  | Температура |  | V | Давление под сводом кгс/м2 | УИО |  | Дымососы
№ Печи |  |  | м3 /час | % | в слое | под сводом
2 | 20800 | 3280 | 2900 | 30 | 980 | 460 | 40 | -10 | Pб | 11.3 | лев
Ф/К | 1630 | 3110 | [6 empty] | Qп | 20
А/Х | 3840 | 1150
5 | 25500 | 2300 | 3700 | 28 | 980 | 366 | 55 | -10 | Pб | 11.5 | прав
Ф/К | 1690 | 2100 | [6 empty] | Qп | 23
А/Х | 3490 | 1400 | [6 empty] | Pт
УДЕЛЬНАЯ ПРОИЗВОДИТЕЛЬНОСТЬ ПЕЧЕЙ
КС № тм2 /сут |  |  |  | КС № тм2 /сут |  |  |  | КС № тм2 /сут
УЧАСТОК КЛАССИФИКАЦИИ ОГАРКА
|  |  | Наличие огарка в бункерах |  |  |  | 114(266)
ГМЦ,м |  |  | Участка классификации,м |  |  |  |  | Накопители (силоса),м |  |  | Эксплуатация оборудования
-2 |  | +24 |  | -40 |  | +62
4 | 4.5 | 4 | 3 | 1 | 4 | 2 | 1 | 16 | 16 | 16 | Элеваторы | 1,2,3,4
1 | пуст | пус | 5 | полн | 6 | 5 | 2 | 10.5 | 11 | 10.5 | Мельницы | 2,3
всего |  | 23 | 7 | пуст |  | 794 | 3 | 16 | 16 | 16 | А/сепараторы | 1,3
УЧАСТОК ЭЛЕКТРОФИЛЬТРОВ
Электрофильтр |  | Температура |  | Вольтамперная характеристика |  |  | Концентрация SO2 | Запыленность газа по системам |  |  | Откачка пыли с бункеров по факту |  | Вакуум насос
|  | Вход | Выход
[8 empty] | 1 | 2 | 3 |  |  | 1 | 2
ГК - 30 М | 1 секция
| 2 секция | 232 | 289 | 6/12 | 0/0 | 9/20
ГК - 30 Г | 1 секция
| 2 секция | 202 | 283 | 7/14 | 11/20 | 5/20
ГК - 60 | 1 секция
| 2 секция | 282 | 257 | 12/24 | 10/40 | 10/50
СКЛАД КОНЦЕНТРАТОВ
Загрузка концентратов(показания весоизмерителя) |  |  | Подход вагонов |  |  | Шихта
|  | Разгружено п/вагонов |  |  |  | 3згок+2а/т+70т ж
за смену | за сутки | за смену | за сутки | на станции | в отгрузке
232313 | 231988 | 7зг | 13зг 3нев 4огар | 14а/т 39згок 8нев |  | дробилка
231988 | 231023 |  | 1марг=21п/в |  |  | №1
325 | 965 | 40а/т |  |  |  | Влага:%9,3
УЧАСТОК ВОЗДУХОДУВНЫХ МАШИН
Концентрации О2 в помещении |  | Время пуска и остановки воздушных машин |  | В работе воздуходувных машин
20.8% |  |  |  | 1,2,4
ОГРАЖДЕНИЕ
Результат осмотра | Подпись лица производившегосы осмотр | Запись лица, ответственного за исправное состояние |  | Подпись лица производившего осмотра
|  | срок устранения неисправности | отметка устранении неисправности
Замечаний нет
Время | Разряжение на коллекторе чистого газа | Концентрация SO2 |  |  | Ситовой анализ смеси огарка с ленты | Соответствие ТИ | Подпись
|  | 1 | 3 | ср.
0 00 | -10 |  |  | 8.7
1 00 | -10 |  |  | 8.7
2 00 | -10 |  |  | 8.7
3 00 | -10 |  |  | 8.7
4 00 | -10 |  |  | 8.7
5 00 | -10 |  |  | 8.7
6 00 | -10 |  |  | 8.7
7 00 | -10 |  |  | 8.7
Среднее значение |  |  |  |  | 3,7 отк
Время | Место отбора пробы | Ss в огарке | S общая | Соответствие ТИ | Подпись |  | Мероприятия по НМУ
| огар лент | 0.3 | 2.71 | соотв
КОРРЕКТИРУЮЩИЕ ДЕЙСТВИЯ
Время | Характер несоответствия ТИ | Корректирующие действия
Отметка о состоянии <<кипящего>> слоя печей <<КС>>
Циклоны чистые, накопление материала нет.
САМООХРАНА
Время обхода объекта |  | Замечание |  | Отметка об устранении |  | Подпись
1:00 |  | нет
4:00 |  | нет
7:00 |  | нет
Материально-Технические ценности приняты на самоохрану:
ЗАМЕЧАНИЯ ПО РАБОТЕ ОБОРУДОВАНИЯ
Мехоборудование
Аспирация и вентиляция |  | ФРИК-455
КИПиА |  | КС-2,5 на авт. (1,2,3,4,5,6,7)
Электрооборудование
Дополнительные замечания
РАПОРТ | от<<25>>апреля 2018г. |  | Смена №1 | Мастер смены |  | Касымханов
ПЕЧНОЙ УЧАСТОК
| Расход воздуха м3 /час | Упругость дутья кгс/м2 | Расход кислорода |  | Температура |  | V | Давление под сводом кгс/м2 | УИО |  | Дымососы
№ Печи |  |  | м3 /час | % | в слое | под сводом
2 | 20700 | 3340 | 600 | 22 | 980 | 455 | 40 | -10 | Pб | 11.3 | лев
Ф/К | 1630 | 3180 | [6 empty] | Qп | 20
А/Х | 3980 | 1400
5 | 27000 | 2420 | 3600 | 29 | 980 | 420 | 60 | -10 | Pб | 11.1 | прав
Ф/К | 1800 | 2210 | [6 empty] | Qп | 23
А/Х | 3730 | 1420 | [6 empty] | Pт | 7.5
УДЕЛЬНАЯ ПРОИЗВОДИТЕЛЬНОСТЬ ПЕЧЕЙ
КС № тм2 /сут |  |  |  | КС № тм2 /сут |  |  |  | КС № тм2 /сут
УЧАСТОК КЛАССИФИКАЦИИ ОГАРКА
|  |  | Наличие огарка в бункерах |  |  |  | 114
ГМЦ,м |  |  | Участка классификации,м |  |  |  |  | Накопители (силоса),м |  |  | Эксплуатация оборудования
+26
4 | 3.5 | 4.5 | 3 | 0.5 | 4 | 2 | 1 | 16 | 16 | 16 | Элеваторы | 1-4
1 | пуст | пуст | 5 | пол | 6 | 4.5 | 2 | 10.5 | 11 | 10.5 | Мельницы | 2,3
всего |  | 24.5 | 7 | пуст |  | 821 | 3 | 16 | 16 | 16 | А/сепараторы | 1,3
УЧАСТОК ЭЛЕКТРОФИЛЬТРОВ
Электрофильтр |  | Температура |  | Вольтамперная характеристика |  |  | Концентрация SO2 | Запыленность газа по системам |  |  | Откачка пыли с бункеров по факту |  | Вакуум насос
|  | Вход | Выход
[8 empty] | 1 | 2 | 3 |  |  | 1 | 2
ГК - 30 М | 1 секция | [6 empty] | 0.322 | 0.435
| 2 секция | 230 | 288 | 6/12 | 0/0 | 9/20 |  |  |  |  | откачено
ГК - 30 Г | 1 секция
| 2 секция | 303 | 282 | 8/16 | 0/0 | 6/20 |  |  |  |  | откачено
ГК - 60 | 1 секция
| 2 секция | 283 | 270 | 13/20 | 10/40 | 10/20 |  |  |  |  | откачено
СКЛАД КОНЦЕНТРАТОВ
Загрузка концентратов(показания весоизмерителя) |  |  | Подход вагонов |  |  | Шихта
|  | Разгружено п/вагонов |  |  |  | 3згок+1а/т+70т ж
за смену | за сутки | за смену | за сутки | на станции | в отгрузке
232618 |  |  |  | 46згок |  | дробилка
232313 | [5 empty] | №1
305 |  | 5а/т |  |  |  | Влага:%
УЧАСТОК ВОЗДУХОДУВНЫХ МАШИН
Концентрации О2 в помещении |  | Время пуска и остановки воздушных машин |  | В работе воздуходувных машин
20.8% |  |  |  | 1,2,4
ОГРАЖДЕНИЕ
Результат осмотра | Подпись лица производившегосы осмотр | Запись лица, ответственного за исправное состояние |  | Подпись лица производившего осмотра
|  | срок устранения неисправности | отметка устранении неисправности
Замечаний нет
Время | Разряжение на коллекторе чистого газа | Концентрация SO2 |  |  | Ситовой анализ смеси огарка с ленты | Соответствие ТИ | Подпись
|  | 1 | 3 | ср.
8 00 | -10
9 00 | -10
10 00 | -10
11 00 | -10
12 00 | -10
13 00 | -10
14 00 | -10
15 00 | -10
Среднее значение
Время | Место отбора пробы | Ss в огарке | S общая | Соответствие ТИ | Подпись |  | Мероприятия по НМУ
КОРРЕКТИРУЮЩИЕ ДЕЙСТВИЯ
Время | Характер несоответствия ТИ | Корректирующие действия
Отметка о состоянии <<кипящего>> слоя печей <<КС>>
Циклоны чистые, накопление материала нет.
САМООХРАНА
Время обхода объекта |  | Замечание |  | Отметка об устранении |  | Подпись
9:00 |  | нет
12:00 |  | нет
15:00 |  | нет
Материально-Технические ценности приняты на самоохрану:
ЗАМЕЧАНИЯ ПО РАБОТЕ ОБОРУДОВАНИЯ
Мехоборудование
Аспирация и вентиляция |  | ФРИК-455
КИПиА |  | КС-2,5 на авт. (1,2,3,4,5,6,7)
Электрооборудование
Дополнительные замечания
РАПОРТ | от<<25>>апреля 2018г. |  | Смена №2 | Мастер смены |  | Едильбаев Р.М.
ПЕЧНОЙ УЧАСТОК
| Расход воздуха м3 /час | Упругость дутья кгс/м2 | Расход кислорода |  | Температура |  | V | Давление под сводом кгс/м2 | УИО |  | Дымососы
№ Печи |  |  | м3 /час | % | в слое | под сводом
2 | 20800 | 3300 | 700 | 22 | 980 | 445 | 40 | -10 | Pб | 11 | лев
Ф/К | 1620 | 3180 | [6 empty] | Qп | 20
А/Х | 4000 | 1300
5 | 27000 | 2400 | 3700 | 30 | 980 | 403 | 50 | -10 | Pб | 11.2 | прав
Ф/К | 1800 | 2200 | [6 empty] | Qп | 23
А/Х | 3600 | 1500 | [6 empty] | Pт
УДЕЛЬНАЯ ПРОИЗВОДИТЕЛЬНОСТЬ ПЕЧЕЙ
КС № тм2 /сут |  |  |  | КС № тм2 /сут |  |  |  | КС № тм2 /сут
УЧАСТОК КЛАССИФИКАЦИИ ОГАРКА
|  |  | Наличие огарка в бункерах |  |  |  | 196
ГМЦ,м |  |  | Участка классификации,м |  |  |  |  | Накопители (силоса),м |  |  | Эксплуатация оборудования
-197т/см
-37 |  |  |  | -93 |  |  |  |  | -66
4 | 4 | 6 | 3 | 2 | 4 | 2 | 1 | 16 | 16 | 16 | Элеваторы | 1-4
1 | пуст | пуст | 5 | полн | 6 | 6.5 | 2 | 12.5 | 10.5 | 10.5 | Мельницы | 2,3
всего |  | 26 | 7 | пуст |  | 834 | 3 | 16 | 16 | 16 | А/сепараторы | 1,3
УЧАСТОК ЭЛЕКТРОФИЛЬТРОВ
Электрофильтр |  | Температура |  | Вольтамперная характеристика |  |  | Концентрация SO2 | Запыленность газа по системам |  |  | Откачка пыли с бункеров по факту |  | Вакуум насос
|  | Вход | Выход
[8 empty] | 1 | 2 | 3 |  |  | 1 | 2
ГК - 30 М | 1 секция
| 2 секция | 233 | 294 | 6/12 | 0/0 | 9/20
ГК - 30 Г | 1 секция
| 2 секция | 303 | 284 | 8/16 | 0/0 | 6/20
ГК - 60 | 1 секция
| 2 секция | 284 | 269 | 13/20 | 10/40 | 10/20
СКЛАД КОНЦЕНТРАТОВ
Загрузка концентратов(показания весоизмерителя) |  | Подход вагонов |  |  |  | Шихта
|  | Разгружено п/вагонов |  |  |  | 3з+2а/т+70т жез
за смену | за сутки | за смену | за сутки | на станции | в отгрузке
232930 | 232930 | 3а/т |  |  |  | дробилка
232618 | 231988 |  |  |  |  | №1
312 | 942 |  |  |  |  | Влага:%
УЧАСТОК ВОЗДУХОДУВНЫХ МАШИН
Концентрации О2 в помещении |  | Время пуска и остановки воздушных машин |  | В работе воздуходувных машин
20.8% |  |  |  | 1,2,4
ОГРАЖДЕНИЕ
Результат осмотра | Подпись лица производившегосы осмотр | Запись лица, ответственного за исправное состояние |  | Подпись лица производившего осмотра
|  | срок устранения неисправности | отметка устранении неисправности
Замечаний нет
Время | Разряжение на коллекторе чистого газа | Концентрация SO2 |  |  | Ситовой анализ смеси огарка с ленты | Соответствие ТИ | Подпись
|  | 1 | 3 | ср.
16 00 | -10
17 00 | -10
18 00 | -10
19 00 | -10
20 00 | -10
21 00 | -10
22 00 | -10
23 00 | -10
Среднее значение
Время | Место отбора пробы | Ss в огарке | S общая | Соответствие ТИ | Подпись |  | Мероприятия по НМУ
КОРРЕКТИРУЮЩИЕ ДЕЙСТВИЯ
Время | Характер несоответствия ТИ | Корректирующие действия
Отметка о состоянии <<кипящего>> слоя печей <<КС>>
САМООХРАНА
Время обхода объекта |  | Замечание |  | Отметка об устранении |  | Подпись
17:00 |  | нет
20:00 |  | нет
23:00 |  | нет
Материально-Технические ценности приняты на самоохрану:
ЗАМЕЧАНИЯ ПО РАБОТЕ ОБОРУДОВАНИЯ
Мехоборудование
Аспирация и вентиляция |  | ФРИК-455
КИПиА |  | КС-2,5 на авт. (1,2,3,4,5,6,7)
Электрооборудование
Дополнительные замечания

## 26.04.18
РАПОРТ | от<<26>>апреля 2018г. |  | Смена №3 | Мастер смены |  | Ибраев Д.М.
ПЕЧНОЙ УЧАСТОК
| Расход воздуха м3 /час | Упругость дутья кгс/м2 | Расход кислорода |  | Температура |  | V | Давление под сводом кгс/м2 | УИО |  | Дымососы
№ Печи |  |  | м3 /час | % | в слое | под сводом
2 | 20800 | 3190 | 700 | 23 | 980 | 449 | 40 | -10 | Pб | 11.1 | лев
Ф/К | 1620 | 3000 | [6 empty] | Qп | 20
А/Х | 4100 | 1290
5 | 28300 | 2450 | 3700 | 29 | 980 | 404 | 50 | -10 | Pб | 11.1 | лев
Ф/К | 1870 | 2240 | [6 empty] | Qп | 25
А/Х | 3700 | 1500 | [6 empty] | Pт
УДЕЛЬНАЯ ПРОИЗВОДИТЕЛЬНОСТЬ ПЕЧЕЙ
КС № тм2 /сут |  |  |  | КС № тм2 /сут |  |  |  | КС № тм2 /сут
УЧАСТОК КЛАССИФИКАЦИИ ОГАРКА
|  |  | Наличие огарка в бункерах |  |  |  | 144
ГМЦ,м |  |  | Участка классификации,м |  |  |  |  | Накопители (силоса),м |  |  | Эксплуатация оборудования
-154 |  | +19 |  | +40 |  | -26 |  | -82 |  | -152
4 | 3.5 | 4 | 3 | 2 | 4 | 2 | 1 | 16 | 16 | 16 | Элеваторы | 1,2,3,4
1 | пуст | пус | 5 | полн | 6 | 5 | 2 | 14 | 13.5 | 10.5 | Мельницы | 2,3
всего |  | 23.5 | 7 | пуст |  | 768 | 3 | 16 | 16 | 16 | А/сепараторы | 1,3
УЧАСТОК ЭЛЕКТРОФИЛЬТРОВ
Электрофильтр |  | Температура |  | Вольтамперная характеристика |  |  | Концентрация SO2 | Запыленность газа по системам |  |  | Откачка пыли с бункеров по факту |  | Вакуум насос
|  | Вход | Выход
[8 empty] | 1 | 2 | 3 |  |  | 1 | 2
ГК - 30 М | 1 секция
| 2 секция | 228 | 293 | 4/12 | 0/0 | 9/20
ГК - 30 Г | 1 секция
| 2 секция | 297 | 281 | 8/16 | 0/0 | 6/20
ГК - 60 | 1 секция
| 2 секция | 282 | 267 | 13/20 | 20/40 | 10/20
СКЛАД КОНЦЕНТРАТОВ
Загрузка концентратов(показания весоизмерителя) |  |  | Подход вагонов |  |  | Шихта
|  | Разгружено п/вагонов |  |  |  | 3згок+2а/т+70т ж
за смену | за сутки | за смену | за сутки | на станции | в отгрузке
233255 | 232930 | 4а/т 4нев | 12а/т 3зг 2марг | 50згок 2а/т 4нев |  | дробилка
232930 | 231988 | 120а/т | 1п/в по |  |  | №1
325 | 942 | 1марганец | 1пв прям |  |  | Влага:%9,3
УЧАСТОК ВОЗДУХОДУВНЫХ МАШИН
Концентрации О2 в помещении |  | Время пуска и остановки воздушных машин |  | В работе воздуходувных машин
20.8% |  |  |  | 1,2,4
ОГРАЖДЕНИЕ
Результат осмотра | Подпись лица производившегосы осмотр | Запись лица, ответственного за исправное состояние |  | Подпись лица производившего осмотра
|  | срок устранения неисправности | отметка устранении неисправности
Замечаний нет
Время | Разряжение на коллекторе чистого газа | Концентрация SO2 |  |  | Ситовой анализ смеси огарка с ленты | Соответствие ТИ | Подпись
|  | 1 | 3 | ср.
0 00 | -10 |  |  | 8.7
1 00 | -10 |  |  | 8.7
2 00 | -10 |  |  | 8.7
3 00 | -10 |  |  | 8.7
4 00 | -10 |  |  | 8.7
5 00 | -10 |  |  | 8.7
6 00 | -10 |  |  | 8.7
7 00 | -10 |  |  | 8.7
Среднее значение |  |  |  |  | 3,7 отк
Время | Место отбора пробы | Ss в огарке | S общая | Соответствие ТИ | Подпись |  | Мероприятия по НМУ
2018-04-24 | огар лент | 0.32 | 2.72 | соотв
КОРРЕКТИРУЮЩИЕ ДЕЙСТВИЯ
Время | Характер несоответствия ТИ | Корректирующие действия
Отметка о состоянии <<кипящего>> слоя печей <<КС>>
Циклоны чистые, накопление материала нет.
САМООХРАНА
Время обхода объекта |  | Замечание |  | Отметка об устранении |  | Подпись
1:00 |  | нет
4:00 |  | нет
7:00 |  | нет
Материально-Технические ценности приняты на самоохрану:
ЗАМЕЧАНИЯ ПО РАБОТЕ ОБОРУДОВАНИЯ
Мехоборудование
Аспирация и вентиляция |  | ФРИК-455
КИПиА |  | КС-2,5 на авт. (1,2,3,4,5,6,7)
Электрооборудование
Дополнительные замечания
РАПОРТ | от<<26>>апреля 2018г. |  | Смена №1 | Мастер смены |  | Касымханов
ПЕЧНОЙ УЧАСТОК
| Расход воздуха м3 /час | Упругость дутья кгс/м2 | Расход кислорода |  | Температура |  | V | Давление под сводом кгс/м2 | УИО |  | Дымососы
№ Печи |  |  | м3 /час | % | в слое | под сводом
2 | 22100 | 3220 | 0 | 0 | 980 | 518 | 40 | -10 | Pб | 11.1 | лев
Ф/К | 1700 | 3070 | [6 empty] | Qп | 20
А/Х | 4000 | 1340
5 | 27800 | 2470 | 4000 | 31 | 980 | 414 | 60 | -10 | Pб | 10.6 | лев
Ф/К | 1860 | 2270 | [6 empty] | Qп | 23
А/Х | 3760 | 1490 | [6 empty] | Pт | 7.5
УДЕЛЬНАЯ ПРОИЗВОДИТЕЛЬНОСТЬ ПЕЧЕЙ
КС № тм2 /сут |  |  |  | КС № тм2 /сут |  |  |  | КС № тм2 /сут
УЧАСТОК КЛАССИФИКАЦИИ ОГАРКА
|  |  | Наличие огарка в бункерах |  |  |  | 114
ГМЦ,м |  |  | Участка классификации,м |  |  |  |  | Накопители (силоса),м |  |  | Эксплуатация оборудования
| -13 |  |  |  |  | -13
4 | 1.5 | 6 | 3 | пол | 4 | 2 | 1 | 16 | 16 | 16 | Элеваторы
1 | 8 | 8 | 5 | пол | 6 | 7.5 | 2 | 14 | 13.5 | 10.5 | Мельницы
всего |  | 23.5 | 7 | пуст |  | 754 | 3 | 16 | 16 | 16 | А/сепараторы
УЧАСТОК ЭЛЕКТРОФИЛЬТРОВ
Электрофильтр |  | Температура |  | Вольтамперная характеристика |  |  | Концентрация SO2 | Запыленность газа по системам |  |  | Откачка пыли с бункеров по факту |  | Вакуум насос
|  | Вход | Выход
[8 empty] | 1 | 2 | 3 |  |  | 1 | 2
ГК - 30 М | 1 секция
| 2 секция | 237 | 285 | 4/8 | 0/0 | 10/20
ГК - 30 Г | 1 секция
| 2 секция | 310 | 291 | 6/12 | 0/0 | 4/10
ГК - 60 | 1 секция | 0 | 188 | 0/0 | 2/6 | 16/28
2 секция
СКЛАД КОНЦЕНТРАТОВ
Загрузка концентратов(показания весоизмерителя) |  |  | Подход вагонов |  |  | Шихта
|  | Разгружено п/вагонов |  |  |  | 3згок+1а/т+70т ж
за смену | за сутки | за смену | за сутки | на станции | в отгрузке
233606 |  |  |  | 46згок |  | дробилка
233255 | [5 empty] | №1
351 |  | 2а/т+2згок=4п/в |  |  |  | Влага:%
УЧАСТОК ВОЗДУХОДУВНЫХ МАШИН
Концентрации О2 в помещении |  | Время пуска и остановки воздушных машин |  | В работе воздуходувных машин
20.8% |  |  |  | 1,2,4
ОГРАЖДЕНИЕ
Результат осмотра | Подпись лица производившегосы осмотр | Запись лица, ответственного за исправное состояние |  | Подпись лица производившего осмотра
|  | срок устранения неисправности | отметка устранении неисправности
Замечаний нет
Время | Разряжение на коллекторе чистого газа | Концентрация SO2 |  |  | Ситовой анализ смеси огарка с ленты | Соответствие ТИ | Подпись
|  | 1 | 3 | ср.
8 00 | -10
9 00 | -10
10 00 | -10
11 00 | -10
12 00 | -10
13 00 | -10
14 00 | -10
15 00 | -10
Среднее значение
Время | Место отбора пробы | Ss в огарке | S общая | Соответствие ТИ | Подпись |  | Мероприятия по НМУ
КОРРЕКТИРУЮЩИЕ ДЕЙСТВИЯ
Время | Характер несоответствия ТИ | Корректирующие действия
Отметка о состоянии <<кипящего>> слоя печей <<КС>>
Циклоны чистые, накопление материала нет.
САМООХРАНА
Время обхода объекта |  | Замечание |  | Отметка об устранении |  | Подпись
8:00 |  | нет
12:00 |  | нет
15:00 |  | нет
Материально-Технические ценности приняты на самоохрану:
ЗАМЕЧАНИЯ ПО РАБОТЕ ОБОРУДОВАНИЯ
Мехоборудование
Аспирация и вентиляция |  | ФРИК-455
КИПиА |  | КС-2,5 на авт. (1,2,3,4,5,6,7)
Электрооборудование
Дополнительные замечания
РАПОРТ | от<<26>>апреля 2018г. |  | Смена №2 | Мастер смены |  | Иконников В.А
ПЕЧНОЙ УЧАСТОК
| Расход воздуха м3 /час | Упругость дутья кгс/м2 | Расход кислорода |  | Температура |  | V | Давление под сводом кгс/м2 | УИО |  | Дымососы
№ Печи |  |  | м3 /час | % | в слое | под сводом
2 | 21500 | 3150 | 260 | 22 | 980 | 492 | 35 | -10 | Pб | 11.2 | лев
Ф/К | 1650 | 3000 | [6 empty] | Qп | 20
А/Х | 3600 | 1200
5 | 27000 | 2450 | 4000 | 31 | 980 | 470 | 39 | -10 | Pб | 11.2 | лев
Ф/К | 1800 | 2250 | [6 empty] | Qп | 23
А/Х | 3600 | 1400 | [6 empty] | Pт | 7.5
УДЕЛЬНАЯ ПРОИЗВОДИТЕЛЬНОСТЬ ПЕЧЕЙ
КС № тм2 /сут |  |  |  | КС № тм2 /сут |  |  |  | КС № тм2 /сут
УЧАСТОК КЛАССИФИКАЦИИ ОГАРКА
|  |  | Наличие огарка в бункерах |  |  |  | 114
ГМЦ,м |  |  | Участка классификации,м |  |  |  |  | Накопители (силоса),м |  |  | Эксплуатация оборудования
-51
-26
4 | 3 | 6 | 3 | 1.5 | 4 | 2 | 1 | 16 | 16 | 16 | Элеваторы | 1-4
1 | 8 | 8 | 5 | полн | 6 | 7 | 2 | 14 | 13.5 | 11 | Мельницы | 2,3
всего |  | 24.5 | 7 | пуст |  | 728 | 3 | 16 | 16 | 16 | А/сепараторы | 1,3
УЧАСТОК ЭЛЕКТРОФИЛЬТРОВ
Электрофильтр |  | Температура |  | Вольтамперная характеристика |  |  | Концентрация SO2 | Запыленность газа по системам |  |  | Откачка пыли с бункеров по факту |  | Вакуум насос
|  | Вход | Выход
[8 empty] | 1 | 2 | 3 |  |  | 1 | 2
ГК - 30 М | 1 секция
| 2 секция | 239 | 298 | 4/8 | 0/0 | 10/20
ГК - 30 Г | 1 секция
| 2 секция | 308 | 285 | 6/12 | 0/0 | 4/10
ГК - 60 | 1 секция | 292 | 251 | 0/0 | 2/6 | 16/28
2 секция
СКЛАД КОНЦЕНТРАТОВ
Загрузка концентратов(показания весоизмерителя) |  | Подход вагонов |  |  |  | Шихта
|  | Разгружено п/вагонов |  |  |  | 3з+2а/т+70т жез
за смену | за сутки | за смену | за сутки | на станции | в отгрузке
233911 | 233911 | 4ж+4згок=8п/в |  |  |  | дробилка
233606 | 232930 |  |  |  |  | №1
305 | 981 |  |  |  |  | Влага:%9,6
УЧАСТОК ВОЗДУХОДУВНЫХ МАШИН
Концентрации О2 в помещении |  | Время пуска и остановки воздушных машин |  | В работе воздуходувных машин
20.8% |  | 20:00 запуск ВДМ №3 |  | 1,2,4
ОГРАЖДЕНИЕ
Результат осмотра | Подпись лица производившегосы осмотр | Запись лица, ответственного за исправное состояние |  | Подпись лица производившего осмотра
|  | срок устранения неисправности | отметка устранении неисправности
Замечаний нет
Время | Разряжение на коллекторе чистого газа | Концентрация SO2 |  |  | Ситовой анализ смеси огарка с ленты | Соответствие ТИ | Подпись
|  | 1 | 3 | ср.
16 00 | -10 |  |  | 8.7 | 3.6 | соотв
17 00 | -10 |  |  | 8.6
18 00 | -10 |  |  | 8.5
19 00 | -10 |  |  | 8.5
20 00 | -10 |  |  | 8.4
21 00 | -10 |  |  | 8.5
22 00 | -10 |  |  | 8.4
23 00 | -10 |  |  | 8.4
Среднее значение |  |  |  | 8.5
Время | Место отбора пробы | Ss в огарке | S общая | Соответствие ТИ | Подпись |  | Мероприятия по НМУ
19:30 | КС-2 | 1.48
| КС-4 | 0.17
КОРРЕКТИРУЮЩИЕ ДЕЙСТВИЯ
Время | Характер несоответствия ТИ | Корректирующие действия
Отметка о состоянии <<кипящего>> слоя печей <<КС>>
САМООХРАНА
Время обхода объекта |  | Замечание |  | Отметка об устранении |  | Подпись
16:00 |  | нет
19:00 |  | нет
22:00 |  | нет
Материально-Технические ценности приняты на самоохрану:
ЗАМЕЧАНИЯ ПО РАБОТЕ ОБОРУДОВАНИЯ
Мехоборудование
Аспирация и вентиляция |  | ФРИК-455
КИПиА |  | КС-2,5 на авт. (1,2,3,4,5,6,7)
Электрооборудование
Дополнительные замечания

## 27.04.18
РАПОРТ | от<<27>>апреля 2018г. |  | Смена №3 | Мастер смены |  | Ерланулы Д
ПЕЧНОЙ УЧАСТОК
| Расход воздуха м3 /час | Упругость дутья кгс/м2 | Расход кислорода |  | Температура |  | V | Давление под сводом кгс/м2 | УИО |  | Дымососы
№ Печи |  |  | м3 /час | % | в слое | под сводом
2 | 20000 | 2000 | 4000 | 33 | 980 | 386 | 140 | -10 | Pб | 11.1 | лев
Ф/К | 1680 | 1700 | [6 empty] | Qп | 16
А/Х | 3800 | 1450
5 | 27000 | 2350 | 3600 | 31 | 980 | 408 | 40 | -10 | Pб | 11.1 | лев
Ф/К | 1820 | 2170 | [6 empty] | Qп | 23
А/Х | 3500 | 1400 | [6 empty] | Pт | 7.6
УДЕЛЬНАЯ ПРОИЗВОДИТЕЛЬНОСТЬ ПЕЧЕЙ
КС № тм2 /сут |  |  |  | КС № тм2 /сут |  |  |  | КС № тм2 /сут
УЧАСТОК КЛАССИФИКАЦИИ ОГАРКА
|  |  | Наличие огарка в бункерах |  |  |  | 138
ГМЦ,м |  |  | Участка классификации,м |  |  |  |  | Накопители (силоса),м |  |  | Эксплуатация оборудования
+87 за смену
+46 за сутки
4 | 3 | 3 | 3 | 2 | 4 | 2 | 1 | 16 | 16 | 16 | Элеваторы | 1,2,3,4
1 | 7 | 8 | 5 | полн | 6 | 6.5 | 2 | 13.5 | 12 | 10.5 | Мельницы | 2,3
всего |  | 21 | 7 | пуст |  | 728 | 3 | 16 | 16 | 16 | А/сепараторы | 1,3
УЧАСТОК ЭЛЕКТРОФИЛЬТРОВ
Электрофильтр |  | Температура |  | Вольтамперная характеристика |  |  | Концентрация SO2 | Запыленность газа по системам |  |  | Откачка пыли с бункеров по факту |  | Вакуум насос
|  | Вход | Выход
[8 empty] | 1 | 2 | 3 |  |  | 1 | 2
ГК - 30 М | 1 секция
| 2 секция | 185 | 241 | 4/8 | 0/0 | 10/20
ГК - 30 Г | 1 секция
| 2 секция | 251 | 233 | 6/12 | 0/0 | 4/10
ГК - 60 | 1 секция | 249 | 224 | 0/0 | 2/6 | 16/28
2 секция
СКЛАД КОНЦЕНТРАТОВ
Загрузка концентратов(показания весоизмерителя) |  |  | Подход вагонов |  |  | Шихта
|  | Разгружено п/вагонов |  |  |  | 3згок+2а/т+70т ж
за смену | за сутки | за смену | за сутки | на станции | в отгрузке
234203 | 233911 | 6згок | 18п/в | 47згок |  | дробилка
233911 | 232930 | 1п/в огор |  |  |  | №1
292 | 981 | 7п/в |  |  |  | Влага:%9,8
УЧАСТОК ВОЗДУХОДУВНЫХ МАШИН
Концентрации О2 в помещении |  | Время пуска и остановки воздушных машин |  | В работе воздуходувных машин
20.8% |  |  |  | 1,2,4
ОГРАЖДЕНИЕ
Результат осмотра | Подпись лица производившегосы осмотр | Запись лица, ответственного за исправное состояние |  | Подпись лица производившего осмотра
|  | срок устранения неисправности | отметка устранении неисправности
Замечаний нет
Время | Разряжение на коллекторе чистого газа | Концентрация SO2 |  |  | Ситовой анализ смеси огарка с ленты | Соответствие ТИ | Подпись
|  | 1 | 3 | ср.
0 00 | -10 |  |  | 8.7
1 00 | -10 |  |  | 8.7
2 00 | -10 |  |  | 8.7
3 00 | -10 |  |  | 8.7
4 00 | -10 |  |  | 8.7
5 00 | -10 |  |  | 8.7
6 00 | -10 |  |  | 8.7
7 00 | -10 |  |  | 8.7
Среднее значение |  |  |  |  | 3,5 отк | соотв
Время | Место отбора пробы | Ss в огарке | S общая | Соответствие ТИ | Подпись |  | Мероприятия по НМУ
2018-04-25 | огар лент | 0.32 | 2.6 | 2.28
КОРРЕКТИРУЮЩИЕ ДЕЙСТВИЯ
Время | Характер несоответствия ТИ | Корректирующие действия
Отметка о состоянии <<кипящего>> слоя печей <<КС>>
Циклоны чистые, накопление материала нет.
САМООХРАНА
Время обхода объекта |  | Замечание |  | Отметка об устранении |  | Подпись
1:00 |  | нет
4:00 |  | нет
7:00 |  | нет
Материально-Технические ценности приняты на самоохрану:
ЗАМЕЧАНИЯ ПО РАБОТЕ ОБОРУДОВАНИЯ
Мехоборудование
Аспирация и вентиляция |  | ФРИК-455
КИПиА |  | КС-2,5 на авт. (1,2,3,4,5,6,7)
Электрооборудование |  | Fe=800/1500
Дополнительные замечания
РАПОРТ | от<<27>>апреля 2018г. |  | Смена №1 | Мастер смены |  | Касымханов
ПЕЧНОЙ УЧАСТОК
| Расход воздуха м3 /час | Упругость дутья кгс/м2 | Расход кислорода |  | Температура |  | V | Давление под сводом кгс/м2 | УИО |  | Дымососы
№ Печи |  |  | м3 /час | % | в слое | под сводом
2 | 20500 | 1880 | 4200 | 33 | 980 | 378 | 140 | -10 | Pб | 11.3 | прав
Ф/К | 1780 | 1630 | [6 empty] | Qп | 17
А/Х | 3560 | 1120
5 | 26000 | 2380 | 3800 | 31 | 980 | 418 | 60 | -10 | Pб | 11.3 | прав
Ф/К | 1740 | 2220 | [6 empty] | Qп | 22
А/Х | 3670 | 1110 | [6 empty] | Pт | 7.5
УДЕЛЬНАЯ ПРОИЗВОДИТЕЛЬНОСТЬ ПЕЧЕЙ
КС № тм2 /сут |  |  |  | КС № тм2 /сут |  |  |  | КС № тм2 /сут
УЧАСТОК КЛАССИФИКАЦИИ ОГАРКА
|  |  | Наличие огарка в бункерах |  |  |  | 138
ГМЦ,м |  |  | Участка классификации,м |  |  |  |  | Накопители (силоса),м |  |  | Эксплуатация оборудования
| +116 |  |  |  |  | +66
4 | 1 | 2 | 3 | п | 4 | 2 | 1 | 16 | 16 | 16 | Элеваторы
1 | 8 | 8 | 5 | п | 6 | 6 | 2 | 13.5 | 12 | 10.5 | Мельницы
всего |  | 19 | 7 | пуст |  | 794 | 3 | 16 | 16 | 16 | А/сепараторы
УЧАСТОК ЭЛЕКТРОФИЛЬТРОВ
Электрофильтр |  | Температура |  | Вольтамперная характеристика |  |  | Концентрация SO2 | Запыленность газа по системам |  |  | Откачка пыли с бункеров по факту |  | Вакуум насос
|  | Вход | Выход
[8 empty] | 1 | 2 | 3 |  |  | 1 | 2
ГК - 30 М | 1 секция
| 2 секция | 212 | 260 | 6/12 | 0/0 | 7/20
ГК - 30 Г | 1 секция
| 2 секция | 282 | 262 | 5/16 | 0/0 | 5/20
ГК - 60 | 1 секция | 271 | 251 | 0/0 | 12/24 | 7/16
2 секция
СКЛАД КОНЦЕНТРАТОВ
Загрузка концентратов(показания весоизмерителя) |  |  | Подход вагонов |  |  | Шихта
|  | Разгружено п/вагонов |  |  |  | 3згок+1а/т+70т ж
за смену | за сутки | за смену | за сутки | на станции | в отгрузке
234533 | [5 empty] | дробилка
234203 | [5 empty] | №1
330 |  | 7згок |  |  |  | Влага:%
УЧАСТОК ВОЗДУХОДУВНЫХ МАШИН
Концентрации О2 в помещении |  | Время пуска и остановки воздушных машин |  | В работе воздуходувных машин
20.8% |  |  |  | 1,2,4
ОГРАЖДЕНИЕ
Результат осмотра | Подпись лица производившегосы осмотр | Запись лица, ответственного за исправное состояние |  | Подпись лица производившего осмотра
|  | срок устранения неисправности | отметка устранении неисправности
Замечаний нет
Время | Разряжение на коллекторе чистого газа | Концентрация SO2 |  |  | Ситовой анализ смеси огарка с ленты | Соответствие ТИ | Подпись
|  | 1 | 3 | ср.
8 00 | -10
9 00 | -10 |  |  |  | 4,0
10 00 | -10
11 00 | -10 |  |  |  | 4,3
12 00 | -10
13 00 | -10 |  |  |  | 3,9
14 00 | -10
15 00 | -10
Среднее значение
Время | Место отбора пробы | Ss в огарке | S общая | Соответствие ТИ | Подпись |  | Мероприятия по НМУ
КОРРЕКТИРУЮЩИЕ ДЕЙСТВИЯ
Время | Характер несоответствия ТИ | Корректирующие действия
Отметка о состоянии <<кипящего>> слоя печей <<КС>>
Циклоны чистые, накопление материала нет.
САМООХРАНА
Время обхода объекта |  | Замечание |  | Отметка об устранении |  | Подпись
8:00 |  | нет
12:00 |  | нет
15:00 |  | нет
Материально-Технические ценности приняты на самоохрану:
ЗАМЕЧАНИЯ ПО РАБОТЕ ОБОРУДОВАНИЯ
Мехоборудование
Аспирация и вентиляция |  | ФРИК-455
КИПиА |  | КС-2,5 на авт. (1,2,3,4,5,6,7)
Электрооборудование
Дополнительные замечания
РАПОРТ | от<<27>>апреля 2018г. |  | Смена №2 | Мастер смены |  | Иконников В.А
ПЕЧНОЙ УЧАСТОК
| Расход воздуха м3 /час | Упругость дутья кгс/м2 | Расход кислорода |  | Температура |  | V | Давление под сводом кгс/м2 | УИО |  | Дымососы
№ Печи |  |  | м3 /час | % | в слое | под сводом
2 | 20700 | 2100 | 4400 | 33 | 980 | 384 | 142 | -10 | Pб | 11.3 | прав
Ф/К | 1800 | 1760 | [6 empty] | Qп | 19
А/Х | 3850 | 1090
5 | 27200 | 2340 | 4000 | 31 | 980 | 416 | 39 | -10 | Pб | 11.3 | прав
Ф/К | 2000 | 1800 | [6 empty] | Qп | 23
А/Х | 3200 | 1450 | [6 empty] | Pт | 7.5
УДЕЛЬНАЯ ПРОИЗВОДИТЕЛЬНОСТЬ ПЕЧЕЙ
КС № тм2 /сут |  |  |  | КС № тм2 /сут |  |  |  | КС № тм2 /сут
УЧАСТОК КЛАССИФИКАЦИИ ОГАРКА
|  |  | Наличие огарка в бункерах |  |  |  | 138
ГМЦ,м |  |  | Участка классификации,м |  |  |  |  | Накопители (силоса),м |  |  | Эксплуатация оборудования
-42
-79
4 | 1 | 2 | 3 | 3 | 4 | 2 | 1 | 16 | 16 | 16 | Элеваторы | 1-4
1 | 6.5 | 8 | 5 | полн | 6 | 6 | 2 | 13.5 | 12 | 11 | Мельницы | 1,2,3
всего |  | 17.5 | 7 | пуст |  | 714 | 3 | 16 | 16 | 16 | А/сепараторы | 1,2,3
УЧАСТОК ЭЛЕКТРОФИЛЬТРОВ
Электрофильтр |  | Температура |  | Вольтамперная характеристика |  |  | Концентрация SO2 | Запыленность газа по системам |  |  | Откачка пыли с бункеров по факту |  | Вакуум насос
|  | Вход | Выход
[8 empty] | 1 | 2 | 3 |  |  | 1 | 2
ГК - 30 М | 1 секция
| 2 секция | 214 | 268 | 6/12 | 0/0 | 7/20
ГК - 30 Г | 1 секция
| 2 секция | 292 | 271 | 6/16 | 0/0 | 5/20
ГК - 60 | 1 секция | 277 | 258 | 0/0 | 12/24 | 7/16
2 секция
СКЛАД КОНЦЕНТРАТОВ
Загрузка концентратов(показания весоизмерителя) |  | Подход вагонов |  |  |  | Шихта
|  | Разгружено п/вагонов |  |  |  | 3з+2а/т+70т жез
за смену | за сутки | за смену | за сутки | на станции | в отгрузке
234869 | 234869 | 5згок | 19п/в |  |  | дробилка
234533 | 233911 |  |  |  |  | №1
336 | 985 |  |  |  |  | Влага:%10,0
УЧАСТОК ВОЗДУХОДУВНЫХ МАШИН
Концентрации О2 в помещении |  | Время пуска и остановки воздушных машин |  | В работе воздуходувных машин
20.8% |  |  |  | 1,2,4
ОГРАЖДЕНИЕ
Результат осмотра | Подпись лица производившегосы осмотр | Запись лица, ответственного за исправное состояние |  | Подпись лица производившего осмотра
|  | срок устранения неисправности | отметка устранении неисправности
Замечаний нет
Время | Разряжение на коллекторе чистого газа | Концентрация SO2 |  |  | Ситовой анализ смеси огарка с ленты | Соответствие ТИ | Подпись
|  | 1 | 3 | ср.
16 00 | -10 |  |  | 8.7 | 3.5 | соотв
17 00 | -10 |  |  | 8.6
18 00 | -10 |  |  | 8.6 | 2.8 | соотв
19 00 | -10 |  |  | 8.6
20 00 | -10 |  |  | 8.7 | 3.6 | соотв
21 00 | -10 |  |  | 8.6
22 00 | -10 |  |  | 8.5 | 3.6 | соотв
23 00 | -10 |  |  | 8.6
Среднее значение |  |  |  | 8.6 | 3,3 | соотв
Время | Место отбора пробы | Ss в огарке | S общая | Соответствие ТИ | Подпись |  | Мероприятия по НМУ
КОРРЕКТИРУЮЩИЕ ДЕЙСТВИЯ
Время | Характер несоответствия ТИ | Корректирующие действия
Отметка о состоянии <<кипящего>> слоя печей <<КС>>
САМООХРАНА
Время обхода объекта |  | Замечание |  | Отметка об устранении |  | Подпись
16:00 |  | нет
19:00 |  | нет
22:00 |  | нет
Материально-Технические ценности приняты на самоохрану:
ЗАМЕЧАНИЯ ПО РАБОТЕ ОБОРУДОВАНИЯ
Мехоборудование
Аспирация и вентиляция |  | ФРИК-455
КИПиА |  | КС-2,5 на авт. (1,2,3,4,5,6,7)
Электрооборудование
Дополнительные замечания

## 28.04.18
РАПОРТ | от<<28>>апреля 2018г. |  | Смена №3 | Мастер смены |  | Ерланулы Д
ПЕЧНОЙ УЧАСТОК
| Расход воздуха м3 /час | Упругость дутья кгс/м2 | Расход кислорода |  | Температура |  | V | Давление под сводом кгс/м2 | УИО |  | Дымососы
№ Печи |  |  | м3 /час | % | в слое | под сводом
2 | 20100 | 2200 | 4300 | 34 | 980 | 382 | 145 | -10 | Pб | 11 | прав
Ф/К | 1750 | 1920 | [6 empty] | Qп | 18
А/Х | 3700 | 1150 | [7 empty] | 7.6
5 | 26700 | 2350 | 3900 | 31 | 980 | 406 | 45 | -10 | Pб | 11.1 | прав
Ф/К | 1790 | 2150 | [6 empty] | Qп | 24
А/Х | 3200 | 1450 | [6 empty] | Pт | 7.6
УДЕЛЬНАЯ ПРОИЗВОДИТЕЛЬНОСТЬ ПЕЧЕЙ
КС № тм2 /сут |  |  |  | КС № тм2 /сут |  |  |  | КС № тм2 /сут
УЧАСТОК КЛАССИФИКАЦИИ ОГАРКА
|  |  | Наличие огарка в бункерах |  |  |  | 132
ГМЦ,м |  |  | Участка классификации,м |  |  |  |  | Накопители (силоса),м |  |  | Эксплуатация оборудования
+88 за смену
+187 за сутки
4 | 2 | 1.5 | 3 | 2 | 4 | 2 | 1 | 16 | 16 | 16 | Элеваторы | 1-4
1 | 3 | 5.5 | 5 | полн | 6 | пуст | 2 | 13.5 | 12 | 11.5 | Мельницы | 1-2
всего |  | 12 | 7 | пуст |  | 672 | 3 | 16 | 16 | 16 | А/сепараторы | 1-3
УЧАСТОК ЭЛЕКТРОФИЛЬТРОВ
Электрофильтр |  | Температура |  | Вольтамперная характеристика |  |  | Концентрация SO2 | Запыленность газа по системам |  |  | Откачка пыли с бункеров по факту |  | Вакуум насос
|  | Вход | Выход
[8 empty] | 1 | 2 | 3 |  |  | 1 | 2
ГК - 30 М | 1 секция
| 2 секция | 215 | 266 | 6/12 | 0/0 | 7/20
ГК - 30 Г | 1 секция
| 2 секция | 290 | 272 | 6/16 | 0/0 | 5/20
ГК - 60 | 1 секция | 267 | 253 | 0/0 | 12/24 | 7/16
2 секция
СКЛАД КОНЦЕНТРАТОВ
Загрузка концентратов(показания весоизмерителя) |  |  | Подход вагонов |  |  | Шихта
|  | Разгружено п/вагонов |  |  |  | 3згок+2а/т+70т ж
за смену | за сутки | за смену | за сутки | на станции | в отгрузке
235255 | 234869 | 4а/т+2згок=6п/в | 18згок+1п/в огар=19п/в | 41згок 9 а/т |  | дробилка
234869 | 233911 |  |  |  |  | №1
386 | 985 |  |  |  |  | Влага:%9,8
УЧАСТОК ВОЗДУХОДУВНЫХ МАШИН
Концентрации О2 в помещении |  | Время пуска и остановки воздушных машин |  | В работе воздуходувных машин
20.8% |  |  |  | 1,2,4
ОГРАЖДЕНИЕ
Результат осмотра | Подпись лица производившегосы осмотр | Запись лица, ответственного за исправное состояние |  | Подпись лица производившего осмотра
|  | срок устранения неисправности | отметка устранении неисправности
Замечаний нет
Время | Разряжение на коллекторе чистого газа | Концентрация SO2 |  |  | Ситовой анализ смеси огарка с ленты | Соответствие ТИ | Подпись
|  | 1 | 3 | ср.
0 00 | -10 |  |  | 8.7 | 5.5
1 00 | -10 |  |  | 8.7
2 00 | -10 |  |  | 8.7 | 5
3 00 | -10 |  |  | 8.7
4 00 | -10 |  |  | 8.7 | 5.4
5 00 | -10 |  |  | 8.7
6 00 | -10 |  |  | 8.7 | 5
7 00 | -10 |  |  | 8.7
Среднее значение
Время | Место отбора пробы | Ss в огарке | S общая | Соответствие ТИ | Подпись |  | Мероприятия по НМУ
2018-04-26 | огар лент | 0.45 | 2.64 | Sso4=2,19
КОРРЕКТИРУЮЩИЕ ДЕЙСТВИЯ
Время | Характер несоответствия ТИ | Корректирующие действия
Отметка о состоянии <<кипящего>> слоя печей <<КС>>
Циклоны чистые, накопление материала нет.
САМООХРАНА
Время обхода объекта |  | Замечание |  | Отметка об устранении |  | Подпись
1:00 |  | нет
4:00 |  | нет
7:00 |  | нет
Материально-Технические ценности приняты на самоохрану:
ЗАМЕЧАНИЯ ПО РАБОТЕ ОБОРУДОВАНИЯ
Мехоборудование
Аспирация и вентиляция |  | ФРИК-455
КИПиА |  | КС-2,5 на авт. (1,2,3,4,5,6,7)
Электрооборудование |  | Fe=800/1500
Дополнительные замечания
РАПОРТ | от<<28>>апреля 2018г. |  | Смена №1 | Мастер смены |  | Едильбаев Р.М.
ПЕЧНОЙ УЧАСТОК
| Расход воздуха м3 /час | Упругость дутья кгс/м2 | Расход кислорода |  | Температура |  | V | Давление под сводом кгс/м2 | УИО |  | Дымососы
№ Печи |  |  | м3 /час | % | в слое | под сводом
2 | 20300 | 2160 | 4200 | 33 | 980 | 391 | 130 | -10 | Pб | 11.1 | лев
Ф/К | 1770 | 1900 | [6 empty] | Qп | 18
А/Х | 3800 | 1100
5 | 26400 | 2320 | 4000 | 31 | 980 | 404 | 50 | -10 | Pб | 10.8 | лев
Ф/К | 1800 | 2120 | [6 empty] | Qп | 23
А/Х | 3200 | 1450 | [6 empty] | Pт
УДЕЛЬНАЯ ПРОИЗВОДИТЕЛЬНОСТЬ ПЕЧЕЙ
КС № тм2 /сут |  |  |  | КС № тм2 /сут |  |  |  | КС № тм2 /сут
УЧАСТОК КЛАССИФИКАЦИИ ОГАРКА
|  |  | Наличие огарка в бункерах |  |  |  | 102
ГМЦ,м |  |  | Участка классификации,м |  |  |  |  | Накопители (силоса),м |  |  | Эксплуатация оборудования
| +124т/см |  |  |  |  | +42 |  | -30
4 | пол | 1 | 3 | 2 | 4 | 2 | 1 | 16 | 16 | 16 | Элеваторы | 1-4
1 | 1 | 5.5 | 5 | п | 6 | 7 | 2 | 13.5 | 13.5 | 12.5 | Мельницы | 2,3
всего |  | 7.5 | 7 | пуст |  | 714 | 3 | 16 | 16 | 16 | А/сепараторы | 1-3
УЧАСТОК ЭЛЕКТРОФИЛЬТРОВ
Электрофильтр |  | Температура |  | Вольтамперная характеристика |  |  | Концентрация SO2 | Запыленность газа по системам |  |  | Откачка пыли с бункеров по факту |  | Вакуум насос
|  | Вход | Выход
[8 empty] | 1 | 2 | 3 |  |  | 1 | 2
ГК - 30 М | 1 секция
| 2 секция | 211 | 272 | 6/12 | 0/0 | 7/20
ГК - 30 Г | 1 секция
| 2 секция | 285 | 267 | 6/16 | 0/0 | 5/20
ГК - 60 | 1 секция | 288 | 269 | 0/0 | 12/24 | 7/16
2 секция
СКЛАД КОНЦЕНТРАТОВ
Загрузка концентратов(показания весоизмерителя) |  |  | Подход вагонов |  |  | Шихта
|  | Разгружено п/вагонов |  |  |  | 3згок+1а/т+70т ж
за смену | за сутки | за смену | за сутки | на станции | в отгрузке
235594 |  | 2згок+2а/т |  |  |  | дробилка
235255 |  | 4п/в |  |  |  | №1
339 | [5 empty] | Влага:%
УЧАСТОК ВОЗДУХОДУВНЫХ МАШИН
Концентрации О2 в помещении |  | Время пуска и остановки воздушных машин |  | В работе воздуходувных машин
20.8% |  |  |  | 1,2,4
ОГРАЖДЕНИЕ
Результат осмотра | Подпись лица производившегосы осмотр | Запись лица, ответственного за исправное состояние |  | Подпись лица производившего осмотра
|  | срок устранения неисправности | отметка устранении неисправности
Замечаний нет
Время | Разряжение на коллекторе чистого газа | Концентрация SO2 |  |  | Ситовой анализ смеси огарка с ленты | Соответствие ТИ | Подпись
|  | 1 | 3 | ср.
8 00 | -10 |  |  |  | 6
9 00 | -10
10 00 | -10 |  |  |  | 4,5
11 00 | -10
12 00 | -10 |  |  |  | 4,0
13 00 | -10
14 00 | -10 |  |  |  | 4,2
15 00 | -10
Среднее значение
Время | Место отбора пробы | Ss в огарке | S общая | Соответствие ТИ | Подпись |  | Мероприятия по НМУ
КОРРЕКТИРУЮЩИЕ ДЕЙСТВИЯ
Время | Характер несоответствия ТИ | Корректирующие действия
Отметка о состоянии <<кипящего>> слоя печей <<КС>>
Циклоны чистые, накопление материала нет.
САМООХРАНА
Время обхода объекта |  | Замечание |  | Отметка об устранении |  | Подпись
9:00 |  | нет
12:00 |  | нет
15:00 |  | нет
Материально-Технические ценности приняты на самоохрану:
ЗАМЕЧАНИЯ ПО РАБОТЕ ОБОРУДОВАНИЯ
Мехоборудование
Аспирация и вентиляция |  | ФРИК-455
КИПиА |  | КС-2,5 на авт. (1,2,3,4,5,6,7)
Электрооборудование
Дополнительные замечания
РАПОРТ | от<<28>>апреля 2018г. |  | Смена №2 | Мастер смены |  | Иконников В.А
ПЕЧНОЙ УЧАСТОК
| Расход воздуха м3 /час | Упругость дутья кгс/м2 | Расход кислорода |  | Температура |  | V | Давление под сводом кгс/м2 | УИО |  | Дымососы
№ Печи |  |  | м3 /час | % | в слое | под сводом
2 | 20200 | 2250 | 4300 | 33 | 980 | 397 | 130 | -10 | Pб | 11.3 | лев
Ф/К | 1800 | 1950 | [6 empty] | Qп | 17
А/Х | 3800 | 1120
5 | 26600 | 2300 | 3900 | 30 | 980 | 406 | 39 | -10 | Pб | 11.4 | лев
Ф/К | 1800 | 2100 | [6 empty] | Qп | 22
А/Х | 3240 | 1400 | [6 empty] | Pт | 7.5
УДЕЛЬНАЯ ПРОИЗВОДИТЕЛЬНОСТЬ ПЕЧЕЙ
КС № тм2 /сут |  |  |  | КС № тм2 /сут |  |  |  | КС № тм2 /сут
УЧАСТОК КЛАССИФИКАЦИИ ОГАРКА
|  |  | Наличие огарка в бункерах |  |  |  | 102
ГМЦ,м |  |  | Участка классификации,м |  |  |  |  | Накопители (силоса),м |  |  | Эксплуатация оборудования
-94
-69
4 | 1 | 1 | 3 | 3 | 4 | 2 | 1 | 16 | 16 | 16 | Элеваторы | 1-4
1 | 2 | 5.5 | 5 | полн | 6 | пус | 2 | 13.5 | 13.5 | 12.5 | Мельницы | 1,2,3
всего |  | 9.5 | 7 | пуст |  | 645 | 3 | 16 | 16 | 16 | А/сепараторы | 1,2,3
УЧАСТОК ЭЛЕКТРОФИЛЬТРОВ
Электрофильтр |  | Температура |  | Вольтамперная характеристика |  |  | Концентрация SO2 | Запыленность газа по системам |  |  | Откачка пыли с бункеров по факту |  | Вакуум насос
|  | Вход | Выход
[8 empty] | 1 | 2 | 3 |  |  | 1 | 2
ГК - 30 М | 1 секция
| 2 секция | 155 | 270 | 6/12 | 0/0 | 7/20
ГК - 30 Г | 1 секция
| 2 секция | 286 | 266 | 6/16 | 0/0 | 5/20
ГК - 60 | 1 секция | 286 | 267 | 0/0 | 12/24 | 7/16
2 секция
СКЛАД КОНЦЕНТРАТОВ
Загрузка концентратов(показания весоизмерителя) |  | Подход вагонов |  |  |  | Шихта
|  | Разгружено п/вагонов |  |  |  | 3з+2а/т+70т жез
за смену | за сутки | за смену | за сутки | на станции | в отгрузке
235899 | 235899 | 4з+5а/т | 21п/в |  |  | дробилка
235594 | 234869 |  |  |  |  | №1
305 | 1030 |  |  |  |  | Влага:%9,3
УЧАСТОК ВОЗДУХОДУВНЫХ МАШИН
Концентрации О2 в помещении |  | Время пуска и остановки воздушных машин |  | В работе воздуходувных машин
20.8% |  |  |  | 1,2,4
ОГРАЖДЕНИЕ
Результат осмотра | Подпись лица производившегосы осмотр | Запись лица, ответственного за исправное состояние |  | Подпись лица производившего осмотра
|  | срок устранения неисправности | отметка устранении неисправности
Замечаний нет
Время | Разряжение на коллекторе чистого газа | Концентрация SO2 |  |  | Ситовой анализ смеси огарка с ленты | Соответствие ТИ | Подпись
|  | 1 | 3 | ср.
16 00 | -10 |  |  | 8.7 | 3.6 | соотв
17 00 | -10 |  |  | 8.8
18 00 | -10 |  |  | 8.7 | 3.5 | соотв
19 00 | -10 |  |  | 8.7
20 00 | -10 |  |  | 8.8 | 3.5 | соотв
21 00 | -10 |  |  | 8.7
22 00 | -10 |  |  | 8.8 | 3.6 | соотв
23 00 | -10 |  |  | 8.7
Среднее значение |  |  |  | 8.7 | 3,6 | соотв
Время | Место отбора пробы | Ss в огарке | S общая | Соответствие ТИ | Подпись |  | Мероприятия по НМУ
КОРРЕКТИРУЮЩИЕ ДЕЙСТВИЯ
Время | Характер несоответствия ТИ | Корректирующие действия
Отметка о состоянии <<кипящего>> слоя печей <<КС>>
САМООХРАНА
Время обхода объекта |  | Замечание |  | Отметка об устранении |  | Подпись
16:00 |  | нет
19:00 |  | нет
22:00 |  | нет
Материально-Технические ценности приняты на самоохрану:
ЗАМЕЧАНИЯ ПО РАБОТЕ ОБОРУДОВАНИЯ
Мехоборудование
Аспирация и вентиляция |  | ФРИК-455
КИПиА |  | КС-2,5 на авт. (1,2,3,4,5,6,7)
Электрооборудование
Дополнительные замечания

## 29.04.18
РАПОРТ | от<<29>>апреля 2018г. |  | Смена №3 | Мастер смены |  | Ерланулы Д
ПЕЧНОЙ УЧАСТОК
| Расход воздуха м3 /час | Упругость дутья кгс/м2 | Расход кислорода |  | Температура |  | V | Давление под сводом кгс/м2 | УИО |  | Дымососы
№ Печи |  |  | м3 /час | % | в слое | под сводом
2 | 20700 | 2280 | 4300 | 33 | 980 | 397 | 130 | -10 | Pб | 11 | лев
Ф/К | 1780 | 2000 | [6 empty] | Qп | 17
А/Х | 3570 | 1080 | [7 empty] | 7.6
5 | 26700 | 2300 | 3900 | 31 | 980 | 389 | 50 | -10 | Pб | 11.1 | лев
Ф/К | 1780 | 2100 | [6 empty] | Qп | 23
А/Х | 3300 | 1450 | [6 empty] | Pт | 7.6
УДЕЛЬНАЯ ПРОИЗВОДИТЕЛЬНОСТЬ ПЕЧЕЙ
КС № тм2 /сут |  |  |  | КС № тм2 /сут |  |  |  | КС № тм2 /сут
УЧАСТОК КЛАССИФИКАЦИИ ОГАРКА
|  |  | Наличие огарка в бункерах |  |  |  | 66
ГМЦ,м |  |  | Участка классификации,м |  |  |  |  | Накопители (силоса),м |  |  | Эксплуатация оборудования
+3 за смену
+34 за сутки
4 | 0.5 | 1.5 | 3 | 2 | 4 | 2 | 1 | 16 | 16 | 16 | Элеваторы | 1-4
1 | 0.5 | 5 | 5 | полн | 6 | 8.6 | 2 | 13 | 14.5 | 14.5 | Мельницы | 1-3
всего |  | 8 | 7 | пуст |  | 672 | 3 | 16 | 16 | 16 | А/сепараторы | 1-3
УЧАСТОК ЭЛЕКТРОФИЛЬТРОВ
Электрофильтр |  | Температура |  | Вольтамперная характеристика |  |  | Концентрация SO2 | Запыленность газа по системам |  |  | Откачка пыли с бункеров по факту |  | Вакуум насос
|  | Вход | Выход
[8 empty] | 1 | 2 | 3 |  |  | 1 | 2
ГК - 30 М | 1 секция
| 2 секция | 128 | 269 | 6/12 | 0/0 | 7/20
ГК - 30 Г | 1 секция
| 2 секция | 286 | 265 | 6/16 | 0/0 | 5/20
ГК - 60 | 1 секция | 286 | 267 | 0/0 | 12/24 | 7/16
2 секция
СКЛАД КОНЦЕНТРАТОВ
Загрузка концентратов(показания весоизмерителя) |  |  | Подход вагонов |  |  | Шихта
|  | Разгружено п/вагонов |  |  |  | 3згок+2а/т+70т ж
за смену | за сутки | за смену | за сутки | на станции | в отгрузке
236275 | 235899 | 2а/т+3згок+15огор=6п/в | 10згок+11а/т=21п/в |  |  | дробилка
235899 | 234869 |  |  |  |  | №1
376 | 1030 |  |  |  |  | Влага:%10,0
УЧАСТОК ВОЗДУХОДУВНЫХ МАШИН
Концентрации О2 в помещении |  | Время пуска и остановки воздушных машин |  | В работе воздуходувных машин
20.8% |  |  |  | 2,3,4
ОГРАЖДЕНИЕ
Результат осмотра | Подпись лица производившегосы осмотр | Запись лица, ответственного за исправное состояние |  | Подпись лица производившего осмотра
|  | срок устранения неисправности | отметка устранении неисправности
Замечаний нет
Время | Разряжение на коллекторе чистого газа | Концентрация SO2 |  |  | Ситовой анализ смеси огарка с ленты | Соответствие ТИ | Подпись
|  | 1 | 3 | ср.
0 00 | -10 |  |  | 8.7 | 5.8
1 00 | -10 |  |  | 8.7
2 00 | -10 |  |  | 8.7 | 5.9
3 00 | -10 |  |  | 8.7
4 00 | -10 |  |  | 8.7 | 5.7
5 00 | -10 |  |  | 8.7
6 00 | -10 |  |  | 8.7 | 6.6
7 00 | -10 |  |  | 8.7
Среднее значение
Время | Место отбора пробы | Ss в огарке | S общая | Соответствие ТИ | Подпись |  | Мероприятия по НМУ
2018-04-26 | огар лент | 0.24 | 2.94 | Sso4=2,70
КОРРЕКТИРУЮЩИЕ ДЕЙСТВИЯ
Время | Характер несоответствия ТИ | Корректирующие действия
Отметка о состоянии <<кипящего>> слоя печей <<КС>>
Циклоны чистые, накопление материала нет.
САМООХРАНА
Время обхода объекта |  | Замечание |  | Отметка об устранении |  | Подпись
1:00 |  | нет
4:00 |  | нет
7:00 |  | нет
Материально-Технические ценности приняты на самоохрану:
ЗАМЕЧАНИЯ ПО РАБОТЕ ОБОРУДОВАНИЯ
Мехоборудование
Аспирация и вентиляция |  | ФРИК-455
КИПиА |  | КС-2,5 на авт. (1,2,3,4,5,6,7)
Электрооборудование |  | Fe=750/1500
Дополнительные замечания
РАПОРТ | от<<29>>апреля 2018г. |  | Смена №1 | Мастер смены |  | Ибраев Д.М.
ПЕЧНОЙ УЧАСТОК
| Расход воздуха м3 /час | Упругость дутья кгс/м2 | Расход кислорода |  | Температура |  | V | Давление под сводом кгс/м2 | УИО |  | Дымососы
№ Печи |  |  | м3 /час | % | в слое | под сводом
2 | 19800 | 2190 | 3500 | 31 | 980 | 400 | 135 | -10 | Pб | 11 | прав
Ф/К | 1770 | 1890 | [6 empty] | Qп | 17
А/Х | 3560 | 1060
5 | 26100 | 2320 | 3800 | 31 | 980 | 396 | 50 | -10 | Pб | 11 | прав
Ф/К | 1780 | 2100 | [6 empty] | Qп | 23
А/Х | 3300 | 1450 | [6 empty] | Pт
УДЕЛЬНАЯ ПРОИЗВОДИТЕЛЬНОСТЬ ПЕЧЕЙ
КС № тм2 /сут |  |  |  | КС № тм2 /сут |  |  |  | КС № тм2 /сут
УЧАСТОК КЛАССИФИКАЦИИ ОГАРКА
|  |  | Наличие огарка в бункерах |  |  |  | 66
ГМЦ,м |  |  | Участка классификации,м |  |  |  |  | Накопители (силоса),м |  |  | Эксплуатация оборудования
| +68 |  |  | +55
4 | пол | 1.5 | 3 | 1.5 | 4 | 2 | 1 | 16 | 16 | 16 | Элеваторы | 1-4
1 | 1 | 5 | 5 | п | 6 | 7 | 2 | 13.5 | 14.5 | 14.5 | Мельницы | 2,3
всего |  | 7.5 | 7 | пуст |  | 728 | 3 | 16 | 16 | 16 | А/сепараторы | 1-3
УЧАСТОК ЭЛЕКТРОФИЛЬТРОВ
Электрофильтр |  | Температура |  | Вольтамперная характеристика |  |  | Концентрация SO2 | Запыленность газа по системам |  |  | Откачка пыли с бункеров по факту |  | Вакуум насос
|  | Вход | Выход
[8 empty] | 1 | 2 | 3 |  |  | 1 | 2
ГК - 30 М | 1 секция
| 2 секция | 127 | 272 | 6/12 | 0/0 | 7/20
ГК - 30 Г | 1 секция
| 2 секция | 301 | 277 | 6/16 | 0/0 | 5/20
ГК - 60 | 1 секция | 272 | 259 | 0/0 | 12/24 | 7/16
2 секция
СКЛАД КОНЦЕНТРАТОВ
Загрузка концентратов(показания весоизмерителя) |  |  | Подход вагонов |  |  | Шихта
|  | Разгружено п/вагонов |  |  |  | 3згок+1а/т+70т ж
за смену | за сутки | за смену | за сутки | на станции | в отгрузке
236621 |  | 7згок |  |  |  | дробилка
236275 | [5 empty] | №1
346 | [5 empty] | Влага:%
УЧАСТОК ВОЗДУХОДУВНЫХ МАШИН
Концентрации О2 в помещении |  | Время пуска и остановки воздушных машин |  | В работе воздуходувных машин
20.8% |  |  |  | 2,3,4
ОГРАЖДЕНИЕ
Результат осмотра | Подпись лица производившегосы осмотр | Запись лица, ответственного за исправное состояние |  | Подпись лица производившего осмотра
|  | срок устранения неисправности | отметка устранении неисправности
Замечаний нет
Время | Разряжение на коллекторе чистого газа | Концентрация SO2 |  |  | Ситовой анализ смеси огарка с ленты | Соответствие ТИ | Подпись
|  | 1 | 3 | ср.
8 00 | -10 |  |  | 8.7
9 00 | -10 |  |  | 8.7
10 00 | -10 |  |  | 8.7
11 00 | -10 |  |  | 8.7
12 00 | -10 |  |  | 8.7
13 00 | -10 |  |  | 8.7
14 00 | -10 |  |  | 8.7
15 00 | -10 |  |  | 8.7
Среднее значение
Время | Место отбора пробы | Ss в огарке | S общая | Соответствие ТИ | Подпись |  | Мероприятия по НМУ
КОРРЕКТИРУЮЩИЕ ДЕЙСТВИЯ
Время | Характер несоответствия ТИ | Корректирующие действия
Отметка о состоянии <<кипящего>> слоя печей <<КС>>
Циклоны чистые, накопление материала нет.
САМООХРАНА
Время обхода объекта |  | Замечание |  | Отметка об устранении |  | Подпись
9:00 |  | нет
12:00 |  | нет
15:00 |  | нет
Материально-Технические ценности приняты на самоохрану:
ЗАМЕЧАНИЯ ПО РАБОТЕ ОБОРУДОВАНИЯ
Мехоборудование
Аспирация и вентиляция |  | ФРИК-455
КИПиА |  | КС-2,5 на авт. (1,2,3,4,5,6,7)
Электрооборудование
Дополнительные замечания
РАПОРТ | от<<29>>апреля 2018г. |  | Смена №2 | Мастер смены |  | Ибраев Д.М
ПЕЧНОЙ УЧАСТОК
| Расход воздуха м3 /час | Упругость дутья кгс/м2 | Расход кислорода |  | Температура |  | V | Давление под сводом кгс/м2 | УИО |  | Дымососы
№ Печи |  |  | м3 /час | % | в слое | под сводом
2 | 20200 | 2300 | 4300 | 33 | 980 | 396 | 145 | -10 | Pб | 11 | прав
Ф/К | 1800 | 2030 | [6 empty] | Qп | 18
А/Х | 3570 | 1000
5 | 26300 | 2360 | 3800 | 31 | 980 | 420 | 50 | -10 | Pб | 11 | прав
Ф/К | 1740 | 2170 | [6 empty] | Qп | 23
А/Х | 3300 | 1400 | [6 empty] | Pт
УДЕЛЬНАЯ ПРОИЗВОДИТЕЛЬНОСТЬ ПЕЧЕЙ
КС № тм2 /сут |  |  |  | КС № тм2 /сут |  |  |  | КС № тм2 /сут
УЧАСТОК КЛАССИФИКАЦИИ ОГАРКА
|  |  | Наличие огарка в бункерах |  |  |  | 96
ГМЦ,м |  |  | Участка классификации,м |  |  |  |  | Накопители (силоса),м |  |  | Эксплуатация оборудования
-103
|  |  |  | -95 |  |  |  | +30
4 | 1 | 3 | 3 | 3.5 | 4 | 2 | 1 | 16 | 16 | 16 | Элеваторы | 1,2,3,4
1 | п | 5 | 5 | полн | 6 | пус | 2 | 13 | 12.5 | 14 | Мельницы | 1,2,3
всего |  | 9 | 7 | пуст |  | 632 | 3 | 16 | 16 | 16 | А/сепараторы | 1,2,3
УЧАСТОК ЭЛЕКТРОФИЛЬТРОВ
Электрофильтр |  | Температура |  | Вольтамперная характеристика |  |  | Концентрация SO2 | Запыленность газа по системам |  |  | Откачка пыли с бункеров по факту |  | Вакуум насос
|  | Вход | Выход
[8 empty] | 1 | 2 | 3 |  |  | 1 | 2
ГК - 30 М | 1 секция
| 2 секция | 127 | 278 | 6/12 | 0/0 | 7/20
ГК - 30 Г | 1 секция
| 2 секция | 301 | 283 | 6/16 | 0/0 | 5/20
ГК - 60 | 1 секция | 276 | 266 | 0/0 | 12/24 | 7/16
2 секция
СКЛАД КОНЦЕНТРАТОВ
Загрузка концентратов(показания весоизмерителя) |  | Подход вагонов |  |  |  | Шихта
|  | Разгружено п/вагонов |  |  |  | 3з+2а/т+70т жез
за смену | за сутки | за смену | за сутки | на станции | в отгрузке
236989 | 236989 | 7згок |  |  |  | дробилка
236621 | 235899 |  |  |  |  | №1
368 | 1090 |  |  |  |  | Влага:%9,3
УЧАСТОК ВОЗДУХОДУВНЫХ МАШИН
Концентрации О2 в помещении |  | Время пуска и остановки воздушных машин |  | В работе воздуходувных машин
20.8% |  |  |  | 2,3,4
ОГРАЖДЕНИЕ
Результат осмотра | Подпись лица производившегосы осмотр | Запись лица, ответственного за исправное состояние |  | Подпись лица производившего осмотра
|  | срок устранения неисправности | отметка устранении неисправности
Замечаний нет
Время | Разряжение на коллекторе чистого газа | Концентрация SO2 |  |  | Ситовой анализ смеси огарка с ленты | Соответствие ТИ | Подпись
|  | 1 | 3 | ср.
16 00 | -10 |  |  | 8.7 |  | соотв
17 00 | -10 |  |  | 8.7 | 3.3
18 00 | -10 |  |  | 8.7 |  | соотв
19 00 | -10 |  |  | 8.7 | 3.6
20 00 | -10 |  |  | 8.7 |  | соотв
21 00 | -10 |  |  | 8.7 | 2.8
22 00 | -10 |  |  | 8.7 |  | соотв
23 00 | -10 |  |  | 8.7 | 3.8
Среднее значение |  |  |  | 8.7 | 3,4 Отк | соотв
Время | Место отбора пробы | Ss в огарке | S общая | Соответствие ТИ | Подпись |  | Мероприятия по НМУ
КОРРЕКТИРУЮЩИЕ ДЕЙСТВИЯ
Время | Характер несоответствия ТИ | Корректирующие действия
Отметка о состоянии <<кипящего>> слоя печей <<КС>>
САМООХРАНА
Время обхода объекта |  | Замечание |  | Отметка об устранении |  | Подпись
17:00 |  | нет
20:00 |  | нет
23:00 |  | нет
Материально-Технические ценности приняты на самоохрану:
ЗАМЕЧАНИЯ ПО РАБОТЕ ОБОРУДОВАНИЯ
Мехоборудование
Аспирация и вентиляция |  | ФРИК-455
КИПиА |  | КС-2,5 на авт. (1,2,3,4,5,6,7)
Электрооборудование
Дополнительные замечания

## 30.04.18
РАПОРТ | от<<30>>апреля 2018г. |  | Смена №3 | Мастер смены |  | Касымханов
ПЕЧНОЙ УЧАСТОК
| Расход воздуха м3 /час | Упругость дутья кгс/м2 | Расход кислорода |  | Температура |  | V | Давление под сводом кгс/м2 | УИО |  | Дымососы
№ Печи |  |  | м3 /час | % | в слое | под сводом
2 | 20500 | 2230 | 4400 | 33 | 980 | 397 | 135 | -10 | Pб | 11.2 | прав
Ф/К | 1790 | 2000 | [6 empty] | Qп | 18
А/Х | 4120 | 1000
5 | 26400 | 2330 | 4000 | 31 | 980 | 440 | 60 | -10 | Pб | 11.1 | прав
Ф/К | 1730 | 2150 | [6 empty] | Qп | 22
А/Х | 3170 | 1280 | [6 empty] | Pт | 7.5
УДЕЛЬНАЯ ПРОИЗВОДИТЕЛЬНОСТЬ ПЕЧЕЙ
КС № тм2 /сут |  |  |  | КС № тм2 /сут |  |  |  | КС № тм2 /сут
УЧАСТОК КЛАССИФИКАЦИИ ОГАРКА
|  |  | Наличие огарка в бункерах |  |  |  | 96
ГМЦ,м |  |  | Участка классификации,м |  |  |  |  | Накопители (силоса),м |  |  | Эксплуатация оборудования
+18,0 за смену
| +54,0 за сутки |  | +26 |  |  | +66 |  | +90
4 | 0.5 | 4 | 3 | 1 | 4 | 2 | 1 | 16 | 16 | 16 | Элеваторы
1 | п | 5 | 5 | полн | 6 | пуст | 2 | 13 | 12.5 | 14 | Мельницы
всего |  | 9.5 | 7 | пуст |  | 698 | 3 | 16 | 16 | 16 | А/сепараторы
УЧАСТОК ЭЛЕКТРОФИЛЬТРОВ
Электрофильтр |  | Температура |  | Вольтамперная характеристика |  |  | Концентрация SO2 | Запыленность газа по системам |  |  | Откачка пыли с бункеров по факту |  | Вакуум насос
|  | Вход | Выход
[8 empty] | 1 | 2 | 3 |  |  | 1 | 2
ГК - 30 М | 1 секция
| 2 секция | 128 | 278 | 6/12 | 0/0 | 8/20
ГК - 30 Г | 1 секция
| 2 секция | 305 | 284 | 7/14 | 0/0 | 5/20
ГК - 60 | 1 секция | 283 | 268 | 14/28 | 32/60 | 7/20
2 секция
СКЛАД КОНЦЕНТРАТОВ
Загрузка концентратов(показания весоизмерителя) |  |  | Подход вагонов |  |  | Шихта
|  | Разгружено п/вагонов |  |  |  | 3згок+2а/т+70т ж
за смену | за сутки | за смену | за сутки | на станции | в отгрузке
237355 | 236989 |  |  | 53згок | 11згок | дробилка
236989 | 235899 |  |  |  |  | №1
366 | 1090 | 2а/т+17зг+1огор+1порож=21п/в |  |  |  | Влага:%10,0
УЧАСТОК ВОЗДУХОДУВНЫХ МАШИН
Концентрации О2 в помещении |  | Время пуска и остановки воздушных машин |  | В работе воздуходувных машин
20.8% |  |  |  | 2,3,4
ОГРАЖДЕНИЕ
Результат осмотра | Подпись лица производившегосы осмотр | Запись лица, ответственного за исправное состояние |  | Подпись лица производившего осмотра
|  | срок устранения неисправности | отметка устранении неисправности
Замечаний нет
Время | Разряжение на коллекторе чистого газа | Концентрация SO2 |  |  | Ситовой анализ смеси огарка с ленты | Соответствие ТИ | Подпись
|  | 1 | 3 | ср.
0 00 | -10
1 00 | -10 |  |  |  | 4.2
2 00 | -10
3 00 | -10 |  |  |  | 4.4
4 00 | -10
5 00 | -10 |  |  |  | 5.5
6 00 | -10
7 00 | -10
Среднее значение
Время | Место отбора пробы | Ss в огарке | S общая | Соответствие ТИ | Подпись |  | Мероприятия по НМУ
| огар лент | 0.44 | 2.98
КОРРЕКТИРУЮЩИЕ ДЕЙСТВИЯ
Время | Характер несоответствия ТИ | Корректирующие действия
Отметка о состоянии <<кипящего>> слоя печей <<КС>>
Циклоны чистые, накопление материала нет.
САМООХРАНА
Время обхода объекта |  | Замечание |  | Отметка об устранении |  | Подпись
0:00 |  | нет
3:00 |  | нет
7:00 |  | нет
Материально-Технические ценности приняты на самоохрану:
ЗАМЕЧАНИЯ ПО РАБОТЕ ОБОРУДОВАНИЯ
Мехоборудование
Аспирация и вентиляция |  | ФРИК-455
КИПиА |  | КС-2,5 на авт. (1,2,3,4,5,6,7)
Электрооборудование |  | Fe=750/1400
Дополнительные замечания
РАПОРТ | от<<30>>апреля 2018г. |  | Смена №1 | Мастер смены |  | Едильбаев Р.М.
ПЕЧНОЙ УЧАСТОК
| Расход воздуха м3 /час | Упругость дутья кгс/м2 | Расход кислорода |  | Температура |  | V | Давление под сводом кгс/м2 | УИО |  | Дымососы
№ Печи |  |  | м3 /час | % | в слое | под сводом
2 | 19500 | 2350 | 4200 | 32 | 980 | 406 | 140 | -10 | Pб | 11.3 | лев
Ф/К | 1740 | 2070 | [6 empty] | Qп | 18
А/Х | 4100 | 1100
5 | 25300 | 2350 | 3800 | 29 | 980 | 397 | 50 | -10 | Pб | 11.7 | лев
Ф/К | 1690 | 2150 | [6 empty] | Qп | 23
А/Х | 3000 | 1300 | [6 empty] | Pт
УДЕЛЬНАЯ ПРОИЗВОДИТЕЛЬНОСТЬ ПЕЧЕЙ
КС № тм2 /сут |  |  |  | КС № тм2 /сут |  |  |  | КС № тм2 /сут
УЧАСТОК КЛАССИФИКАЦИИ ОГАРКА
|  |  | Наличие огарка в бункерах |  |  |  | 66
ГМЦ,м |  |  | Участка классификации,м |  |  |  |  | Накопители (силоса),м |  |  | Эксплуатация оборудования
| +16т/см |  |  | +29
4 | пол | 5 | 3 | 1 | 4 | 2 | 1 | 16 | 16 | 16 | Элеваторы
1 | пол | 5 | 5 | п | 6 | 7.5 | 2 | 13 | 12.5 | 14.5 | Мельницы
всего |  | 10 | 7 | пуст |  | 728 | 3 | 16 | 16 | 16 | А/сепараторы
УЧАСТОК ЭЛЕКТРОФИЛЬТРОВ
Электрофильтр |  | Температура |  | Вольтамперная характеристика |  |  | Концентрация SO2 | Запыленность газа по системам |  |  | Откачка пыли с бункеров по факту |  | Вакуум насос
|  | Вход | Выход
[8 empty] | 1 | 2 | 3 |  |  | 1 | 2
ГК - 30 М | 1 секция
| 2 секция | 127 | 273 | 6/12 | 0/0 | 8/20
ГК - 30 Г | 1 секция
| 2 секция | 290 | 272 | 7/14 | 0/0 | 5/20
ГК - 60 | 1 секция | 289 | 271 | 14/28 | 32/60 | 7/20
2 секция
СКЛАД КОНЦЕНТРАТОВ
Загрузка концентратов(показания весоизмерителя) |  |  | Подход вагонов |  |  | Шихта
|  | Разгружено п/вагонов |  |  |  | 3згок+1а/т+70т ж
за смену | за сутки | за смену | за сутки | на станции | в отгрузке
237710 |  | 3жез |  |  |  | дробилка
237355 | [5 empty] | №1
355 | [5 empty] | Влага:%
УЧАСТОК ВОЗДУХОДУВНЫХ МАШИН
Концентрации О2 в помещении |  | Время пуска и остановки воздушных машин |  | В работе воздуходувных машин
20.8% |  |  |  | 2,3,4
ОГРАЖДЕНИЕ
Результат осмотра | Подпись лица производившегосы осмотр | Запись лица, ответственного за исправное состояние |  | Подпись лица производившего осмотра
|  | срок устранения неисправности | отметка устранении неисправности
Замечаний нет
Время | Разряжение на коллекторе чистого газа | Концентрация SO2 |  |  | Ситовой анализ смеси огарка с ленты | Соответствие ТИ | Подпись
|  | 1 | 3 | ср.
8 00 | -10
9 00 | -10
10 00 | -10
11 00 | -10
12 00 | -10
13 00 | -10
14 00 | -10
15 00 | -10
Среднее значение
Время | Место отбора пробы | Ss в огарке | S общая | Соответствие ТИ | Подпись |  | Мероприятия по НМУ
КОРРЕКТИРУЮЩИЕ ДЕЙСТВИЯ
Время | Характер несоответствия ТИ | Корректирующие действия
Отметка о состоянии <<кипящего>> слоя печей <<КС>>
Циклоны чистые, накопление материала нет.
САМООХРАНА
Время обхода объекта |  | Замечание |  | Отметка об устранении |  | Подпись
9:00 |  | нет
12:00 |  | нет
15:00 |  | нет
Материально-Технические ценности приняты на самоохрану:
ЗАМЕЧАНИЯ ПО РАБОТЕ ОБОРУДОВАНИЯ
Мехоборудование
Аспирация и вентиляция |  | ФРИК-455
КИПиА |  | КС-2,5 на авт. (1,2,3,4,5,6,7)
Электрооборудование
Дополнительные замечания
РАПОРТ | от<<30>>апреля 2018г. |  | Смена №2 | Мастер смены |  | Ибраев Д.М
ПЕЧНОЙ УЧАСТОК
| Расход воздуха м3 /час | Упругость дутья кгс/м2 | Расход кислорода |  | Температура |  | V | Давление под сводом кгс/м2 | УИО |  | Дымососы
№ Печи |  |  | м3 /час | % | в слое | под сводом
2 | 19300 | 2300 | 4300 | 32 | 980 | 399 | 145 | -10 | Pб | 10.6 | лев
Ф/К | 1750 | 2030 | [6 empty] | Qп | 20
А/Х | 4130 | 1050
5 | 26400 | 2400 | 3900 | 29 | 980 | 341 | 55 | -10 | Pб | 11 | лев
Ф/К | 1720 | 2180 | [6 empty] | Qп | 25
А/Х | 3400 | 1360 | [6 empty] | Pт
УДЕЛЬНАЯ ПРОИЗВОДИТЕЛЬНОСТЬ ПЕЧЕЙ
КС № тм2 /сут |  |  |  | КС № тм2 /сут |  |  |  | КС № тм2 /сут
УЧАСТОК КЛАССИФИКАЦИИ ОГАРКА
|  |  | Наличие огарка в бункерах |  |  |  | 96
ГМЦ,м |  |  | Участка классификации,м |  |  |  |  | Накопители (силоса),м |  |  | Эксплуатация оборудования
-125
-100
4 | 0.5 | 5.5 | 3 | 2.5 | 4 | 2 | 1 | 16 | 16 | 16 | Элеваторы | 1,2,3,4
1 | п | 5 | 5 | 1 | 6 | пус | 2 | 13 | 12.5 | 14 | Мельницы | 1,2,3
всего |  | 11 | 7 | пуст |  | 627 | 3 | 16 | 16 | 16 | А/сепараторы | 1,2,3
УЧАСТОК ЭЛЕКТРОФИЛЬТРОВ
Электрофильтр |  | Температура |  | Вольтамперная характеристика |  |  | Концентрация SO2 | Запыленность газа по системам |  |  | Откачка пыли с бункеров по факту |  | Вакуум насос
|  | Вход | Выход
[8 empty] | 1 | 2 | 3 |  |  | 1 | 2
ГК - 30 М | 1 секция
| 2 секция | 128 | 280 | 6/12 | 0/0 | 8/20
ГК - 30 Г | 1 секция
| 2 секция | 304 | 281 | 7/14 | 0/0 | 5/20
ГК - 60 | 1 секция | 299 | 278 | 14/28 | 32/60 | 7/20
2 секция
СКЛАД КОНЦЕНТРАТОВ
Загрузка концентратов(показания весоизмерителя) |  | Подход вагонов |  |  |  | Шихта
|  | Разгружено п/вагонов |  |  |  | 3з+2а/т+70т нев
за смену | за сутки | за смену | за сутки | на станции | в отгрузке
238064 | 238064 |  |  |  |  | дробилка
237710 | 236989 |  |  |  |  | №1
354 | 1075 |  |  |  |  | Влага:%9,4
УЧАСТОК ВОЗДУХОДУВНЫХ МАШИН
Концентрации О2 в помещении |  | Время пуска и остановки воздушных машин |  | В работе воздуходувных машин
20.8% |  |  |  | 2,3,4
ОГРАЖДЕНИЕ
Результат осмотра | Подпись лица производившегосы осмотр | Запись лица, ответственного за исправное состояние |  | Подпись лица производившего осмотра
|  | срок устранения неисправности | отметка устранении неисправности
Замечаний нет
Время | Разряжение на коллекторе чистого газа | Концентрация SO2 |  |  | Ситовой анализ смеси огарка с ленты | Соответствие ТИ | Подпись
|  | 1 | 3 | ср.
16 00 | -10 |  |  | 8.7
17 00 | -10 |  |  | 8.7
18 00 | -10 |  |  | 8.7
19 00 | -10 |  |  | 8.7
20 00 | -10 |  |  | 8.7
21 00 | -10 |  |  | 8.7
22 00 | -10 |  |  | 8.7
23 00 | -10 |  |  | 8.7
Среднее значение |  |  |  | 8.7 | 3,8 Отк
Время | Место отбора пробы | Ss в огарке | S общая | Соответствие ТИ | Подпись |  | Мероприятия по НМУ
КОРРЕКТИРУЮЩИЕ ДЕЙСТВИЯ
Время | Характер несоответствия ТИ | Корректирующие действия
Отметка о состоянии <<кипящего>> слоя печей <<КС>>
САМООХРАНА
Время обхода объекта |  | Замечание |  | Отметка об устранении |  | Подпись
17:00 |  | нет
20:00 |  | нет
23:00 |  | нет
Материально-Технические ценности приняты на самоохрану:
ЗАМЕЧАНИЯ ПО РАБОТЕ ОБОРУДОВАНИЯ
Мехоборудование
Аспирация и вентиляция |  | ФРИК-455
КИПиА |  | КС-2,5 на авт. (1,2,3,4,5,6,7)
Электрооборудование
Дополнительные замечания